## 요약 (Executive Summary)
만도 제품별 불량 원인 분석 보고서
분석 기간: 2025년 1월 ~ 2026년 3월 ¦ 작성일: 2026-04-03
■ 전체 현황 요약
제품 | 검사수량 | OK수량 | NG수량 | 불량율(%) | 직통율(%) | PPM | 최다불량유형 | 최악월 | 순위
IMEB2 | 3890646 | 3631451 | 259195 | 6.66 | 0.722989 | 66620 | 기공(가스홀) | 2025-10 | 1
NX4 HOUSING | 3512782 | 3328737 | 184045 | 5.24 | 94.76 | 52393 | 기공(가스홀) | 2025-05 | 2
NX4 COVER | 4995661 | 4783408 | 212253 | 4.25 | 95.75 | 42487 | 박리 | 2025-11 | 3
TEYGEN4 | 6785349 | 6561324 | 224025 | 3.3 | 96.7 | 33016 | 설비세팅 | 2025-11 | 4
합계 | 19184438 | 18304920 | 879518 | 4.8625 | 71.98325 | 48629
■ 핵심 발견사항
1. IMEB2가 6.66%로 가장 높은 불량율을 기록하여 긴급 개선 필요
2. 전 제품 공통: 기공(공극), 뜯김(박리), Setting(파라미터)이 핵심 불량 유형
3. CNC MC 공정이 모든 제품에서 최고 불량율(5~12%) 집중 - 설비 현대화 필수
4. 2025년 5월 이후 전사 불량율 악화 추세 지속 - 근본 원인은 설비 노후 + 인력 부족
5. TEYGEN4(3.30%)을 벤치마크하여 타 제품의 관리 프로세스 개선 가능
■ 개선 우선순위 매트릭스
순위 | 제품 | 핵심불량유형 | 4M1E주요원인 | 개선방향 | 우선등급 | 기대효과
1 | IMEB2 | 기공(공극) | 금형온도 관리 센서 노후 | 온도센서 교정/교체 및 히터 개선 | 상 | NG 50% 감소
2 | IMEB2 | 뜯김(박리) | 금형 재코팅 시스템 부재 | 샷 수 모니터링 시스템 도입 및 정기 재코팅 | 상 | NG 30% 감소
3 | NX4_HOUSING | 기공(공극) | CNC MC 설비 정밀도 저하 | CNC MC 설비 정비/현대화 | 상 | NG 40% 감소
4 | NX4_HOUSING | Setting | 작업자 숙련도 편차 | 신규 작업자 교육 체계 강화 및 SOP 업데이트 | 중 | NG 25% 감소
5 | NX4_COVER | 뜯김(박리) | 금형 재코팅 품질 편차 | 코팅 공급사 검증 및 정기 품질 점검 | 중 | NG 20% 감소
6 | NX4_COVER | 기공(공극) | 냉각 회로 설계 불균형 | 금형 냉각 회로 개선 설계 및 세척 프로세스 강화 | 중 | NG 25% 감소
7 | TEYGEN4 | Setting | 파라미터 미세관리 | 현재 모범 사례 유지 및 정기 개선 | 하 | NG 10% 감소 유지
8 | TEYGEN4 | 기공(공극) | 온도관리 시스템 우수 | 현재 관리 유지 및 타 제품에 벤치마크 | 하 | 3% 수준 유지

## IMEB2
IMEB2 불량 분석
검사수량 | 3890646 | OK수량 | 3631451 | NG수량 | 259195 | PPM | 66620
불량율(%) | 6.66 | 직통율(%) | 93.34 | 최다불량 | 기공(가스홀) | 최악월 | 2025-10
▶ 공정별 불량현황
공정명 | 검사수량 | OK수량 | NG수량 | 불량율(%) | 직통율(%) | PPM
Blaster | 693758 | 670728 | 23030 | 3.32 | 96.68% | 33196
CNC MC | 1068737 | 941325 | 127412 | 11.92 | 88.08% | 119217
Casting | 749516 | 722306 | 27210 | 3.63 | 96.37% | 36303
OQC | 684777 | 603257 | 81520 | 11.9 | 88.1% | 119046
Trimming | 693858 | 693835 | 23 | 0 | 100% | 33
72.3%
▶ 불량유형별 파레토 분석 (누적 80% 핵심 불량 선별)
불량유형 | 불량수량 | 구성비(%) | 누적비(%) | 80%기준
기공(가스홀) | 60292 | 22.83 | 22.83 | 핵심
박리 | 51350 | 19.44 | 42.27 | 핵심
설비세팅 | 21233 | 8.04 | 50.31 | 핵심
타흔.1 | 20181 | 7.64 | 57.95 | 핵심
재료부족 | 17613 | 6.67 | 64.62 | 핵심
오염.1 | 12634 | 4.78 | 69.4 | 핵심
타흔 | 9873 | 3.74 | 73.14 | 핵심
가공불량 | 9237 | 3.5 | 76.64 | 핵심
스크래치.1 | 8971 | 3.4 | 80.04 | 기타
깨짐 | 7774 | 2.94 | 82.98 | 기타
치수불량.1 | 7171 | 2.71 | 85.69 | 기타
연삭버 | 5897 | 2.23 | 87.92 | 기타
스크래치 | 5377 | 2.04 | 89.96 | 기타
버/돌기 | 3513 | 1.33 | 91.29 | 기타
산화 | 2912 | 1.1 | 92.39 | 기타
▶ 월별 불량 추이
연월 | 검사수량 | OK수량 | NG수량 | 불량율(%) | 직통율(%) | PPM
2025-01 | 186826 | 183011 | 3815 | 2.04 | 97.96 | 20420
2025-02 | 138700 | 135735 | 2965 | 2.14 | 97.86 | 21377
2025-03 | 107975 | 105048 | 2927 | 2.71 | 97.29 | 27108
2025-04 | 254288 | 250378 | 3910 | 1.54 | 98.46 | 15376
2025-05 | 330837 | 315439 | 15398 | 4.65 | 95.35 | 46543
2025-06 | 333686 | 314677 | 19009 | 5.7 | 94.3 | 56967
2025-07 | 311710 | 292684 | 19026 | 6.1 | 93.9 | 61038
2025-08 | 290905 | 269238 | 21667 | 7.45 | 92.55 | 74481
2025-09 | 287085 | 269201 | 17884 | 6.23 | 93.77 | 62295
2025-10 | 280312 | 261659 | 18653 | 6.65 | 93.35 | 66544
2025-11 | 299838 | 275008 | 24830 | 8.28 | 91.72 | 82811
2025-12 | 268949 | 240099 | 28850 | 10.73 | 89.27 | 107269
2026-01 | 303064 | 274038 | 29026 | 9.58 | 90.42 | 95775
2026-02 | 204044 | 178713 | 25331 | 12.41 | 87.59 | 124145
2026-03 | 292427 | 266523 | 25904 | 8.86 | 91.14 | 88583
기공(가스홀)
▶ 5-Why 근본원인 분석
불량유형 | Why1 | Why2 | Why3 | Why4 | Why5
Rỗ khí | 주입 시 공기 포획으로 인한 공극 생성 - 용탕 유동성 부족 | 금형 온도 22~28°C 범위로 부정확 (낮은 온도에서 냉각 가속화) | 금형 온도 관리 시스템(히터/센서)이 노후되거나 교정 오류 발생 | 정기적 온도 센서 교정 및 히터 유지보수 프로세스 부재 | 생산 일정 우선으로 설비 관리 및 예방 활동이 후순위 처리됨
박리
불량유형 | Why1 | Why2 | Why3 | Why4 | Why5
BONG TRÓC | 부품 표면의 박리 및 탈락 - 금형 마모 진행 단계 | 누적 사용 시간(샷수) 증가에 따른 금형 표면 손상 및 코팅 벗겨짐 | 금형 재코팅 주기가 데이터 기반이 아닌 경험치 기반으로 결정됨 | 금형 사용 시간/샷 수 모니터링 시스템 부재 - 교체 시점 판단 어려움 | 생산량 증가에 따른 금형 관리 인력 및 예산 부족
설비세팅 | Why1 | Why2 | Why3 | Why4 | Why5
Setting máy | CNC 및 Casting 공정의 파라미터 편차 (온도/압력/속도) | 신입 작업자가 표준 작업 절차(SOP)를 미숙하거나 미준수 | 신규 작업자 교육 체계 미흡 - 자격 기준 및 재교육 프로세스 부재 | 작업 지시서가 모호하거나 정기적 업데이트 미실시 | 인력 이직률 높음 - 숙련도 기준 이하의 작업자가 현장 투입됨
▶ 4M1E 원인 분류
불량유형 | Man(작업자) | Machine(설비) | Material(재료) | Method(방법) | Environment(환경)
Rỗ khí | 금형 온도 모니터링 메뉴얼 숙지 부족 - 신입 작업자 교육 미흡 | 금형 온도 센서 편차 ±5°C 이상 (교정 필요) - 히터 성능 저하 | 용탕 온도 편차 3~5°C (관리 미흡) - 용탕로 온도 제어 장비 노후 | 금형 온도 설정 SOP 모호함 - 목표 온도 범위 설정 미정확 | 외부 기온 계절별 변화 (10~35°C) - 금형 냉각 불균형 유발
기공(가스홀) | 금형 상태 점검 미흡 - 마모도를 육안 판단으로만 의존 | 금형 표면 코팅 마모 진행 - 재코팅 적기 판단 시스템 없음 | 금형 강도 불균등 - 공급사별 재질 편차 (SKH51 vs SKD61) | 금형 교체 기준 데이터 부재 - 경험치 기반 판단에만 의존 | Trimming 후 부품 이동/보관 시 충격 발생 (낙하, 적재 미흡)
박리 | 작업자 신규 교육 미흡 - 자격 기준 미달자 현장 배치 | CNC 설비 노후로 정밀도 편차 ±0.3mm 이상 발생 | 원재료 특성 변화 시(로트별 편차) 파라미터 미조정 | 표준 작업 절차 업데이트 주기 너무 김 (분기별 1회) | 생산량 급증(야근/스트레스) - 작업자 집중력 저하
설비세팅
▶ 개선 권고사항
순위 | 개선항목 | 현황 | 목표 | 조치사항 | 담당 | 기한 | 우선등급
1 | 금형온도 관리시스템 개선 | 수동 모니터링 + 노후센서 | ±2°C 범위 제어 | 센서 교정/교체, 히터 개선 | Engineering | 2026-06 | 상
2 | 금형 재코팅 정기화 | 경험치 기반 판단 | 샷수 모니터링으로 정기교체 | MES 시스템 도입 | Operations | 2026-07 | 상
3 | 신규작업자 교육강화 | 미흡한 SOP 숙지 | 자격증 기반 현장배치 | SOP 체계화 및 재교육 | HR | 2026-05 | 중
▶ 파레토 분석
▶ 월별 불량추이
▶ 불량유형 추이

## NX4 HOUSING
NX4 HOUSING 불량 분석
검사수량 | 3512782 | OK수량 | 3328737 | NG수량 | 184045 | PPM | 52393
불량율(%) | 5.24 | 직통율(%) | 94.76 | 최다불량 | 기공(가스홀) | 최악월 | 2025-05
▶ 공정별 불량현황
공정명 | 검사수량 | OK수량 | NG수량 | 불량율(%) | 직통율(%) | PPM
Blaster | 646935 | 639830 | 7105 | 1.1 | 98.9% | 10983
CNC MC | 907362 | 813075 | 94287 | 10.39 | 89.61% | 103913
Casting | 675038 | 650759 | 24279 | 3.6 | 96.4% | 35967
OQC | 634067 | 575704 | 58363 | 9.2 | 90.8% | 92045
Trimming | 649380 | 649369 | 11 | 0 | 100% | 17
77.57%
▶ 불량유형별 파레토 분석 (누적 80% 핵심 불량 선별)
불량유형 | 불량수량 | 구성비(%) | 누적비(%) | 80%기준
기공(가스홀) | 48443 | 25.67 | 25.67 | 핵심
설비세팅 | 22089 | 11.7 | 37.37 | 핵심
타흔.1 | 17995 | 9.53 | 46.9 | 핵심
박리 | 12884 | 6.83 | 53.73 | 핵심
가공불량 | 12656 | 6.71 | 60.44 | 핵심
재료부족 | 11727 | 6.21 | 66.65 | 핵심
스크래치.1 | 10477 | 5.55 | 72.2 | 핵심
타흔 | 6456 | 3.42 | 75.62 | 핵심
스크래치 | 5293 | 2.8 | 78.42 | 핵심
오염 | 4496 | 2.38 | 80.8 | 기타
균열/벽면균열 | 4251 | 2.25 | 83.05 | 기타
연삭버 | 4153 | 2.2 | 85.25 | 기타
오염.1 | 3842 | 2.04 | 87.29 | 기타
치수불량.1 | 3250 | 1.72 | 89.01 | 기타
버/돌기 | 2920 | 1.55 | 90.56 | 기타
▶ 월별 불량 추이
연월 | 검사수량 | OK수량 | NG수량 | 불량율(%) | 직통율(%) | PPM
2025-01 | 257582 | 254227 | 3355 | 1.3 | 98.7 | 13025
2025-02 | 130293 | 126570 | 3723 | 2.86 | 97.14 | 28574
2025-03 | 163896 | 157907 | 5989 | 3.65 | 96.35 | 36541
2025-04 | 384202 | 376494 | 7708 | 2.01 | 97.99 | 20062
2025-05 | 226318 | 213694 | 12624 | 5.58 | 94.42 | 55780
2025-06 | 213627 | 197584 | 16043 | 7.51 | 92.49 | 75098
2025-07 | 246339 | 231344 | 14995 | 6.09 | 93.91 | 60871
2025-08 | 300286 | 286482 | 13804 | 4.6 | 95.4 | 45970
2025-09 | 362404 | 342706 | 19698 | 5.44 | 94.56 | 54354
2025-10 | 382341 | 354172 | 28169 | 7.37 | 92.63 | 73675
2025-11 | 227968 | 207981 | 19987 | 8.77 | 91.23 | 87675
2025-12 | 13523 | 12433 | 1090 | 8.06 | 91.94 | 80603
2026-01 | 216176 | 201490 | 14686 | 6.79 | 93.21 | 67935
2026-02 | 141532 | 132636 | 8896 | 6.29 | 93.71 | 62855
2026-03 | 246295 | 233017 | 13278 | 5.39 | 94.61 | 53911
기공(가스홀)
불량유형 | Why1 | Why2 | Why3 | Why4 | Why5
Rỗ khí | 금형 온도 부분적 편차로 인한 공기 포획 - CNC MC 공정 불량율 10.39% | 주입부(게이트) 근처와 말단부의 냉각 속도 차이 발생 | 금형 냉각 회로 설계 시 게이트 위치 최적화 미흡 (응고시간 불균형) | 게이트 위치 변경 시 고비용/일정 지연 우려로 개선 미루어짐 | 단기 생산성 우선 - 장기 품질 개선 투자에 대한 ROI 분석 부재
설비세팅 | Why1 | Why2 | Why3 | Why4 | Why5
Setting máy | 공정 파라미터(온도 ±3~5°C, 압력 ±5bar, 속도 편차) 발생 | 작업자가 경험에만 의존한 미세 조정 - 재료 특성 변화 미반영 | 실시간 공정 모니터링 장비(SPC/PLC 데이터 수집) 부재 | 생산 라인이 자동화 없이 수동 조작 기반 - 개인 편차 큼 | 설비 현대화 투자 부족 - 신기술 도입에 대한 경영진 지원 미흡
불량유형 | Why1 | Why2 | Why3 | Why4 | Why5
타흔.1 | 주입 압력 과다(최대 범위 상한선 초과)로 부품 손상 또는 미성형 | 금형의 경도 편차 발생 - 압력 분산이 불균등하게 됨 | 금형 표준화 부재 - 공급사별로 재질/경도 편차가 큼 | 금형 소싱 기준이 가격 중심 - 품질/내구성 기준 낮음 | 구매 부서와 제조 부서 간 소통 및 협력 부족 - 사양 불일치
▶ 4M1E 원인 분류
불량유형 | Man(작업자) | Machine(설비) | Material(재료) | Method(방법) | Environment(환경)
Rỗ khí | 작업자가 게이트 상태 점검 미흡 - 육안 점검만 실시 | CNC 공정 주입 압력 센서 편차 ±10bar - 교정 오류 | 용탕 점도 변화 (온도 관리 미흡) - 온도 ±3°C 편차 | 게이트 위치 설계 최적화 미해결 - 응고시간 불균형 | 계절별 주입실 온도 변화 (여름 30°C, 겨울 15°C 편차)
Setting máy | 작업자 경험도 편차 심함 - 숙련자(10년) vs 신입(3개월) 능력 차이 | 온도/압력 제어 장비 노후 - 반응 속도 1초 이상 (지연) | 원재료 로트별 특성 편차(용탕로 온도) 미인식 - 적응 못함 | SOP 작성 시 공정 파라미터 범위가 너무 넓음 (±5°C) | 장비 가동 초기 워밍업 불충분 (30분 vs 권장 60분)
기공(가스홀) | 높은 압력 설정 시 작업자 판단 오류 - 안전 범위 과도 설정 | 주입 압력 게이지 정확도 ±10% (교정 필요) - 신뢰성 낮음 | 금형 강도 로트별 편차 심함 - 공급사 미검증 | 최대 주입 압력 기준이 보수적으로 설정 - 여유도 과다 (140%) | 금형 온도 편차로 필요 주입 압력 일일이 변동
설비세팅
타흔.1
▶ 개선 권고사항
순위 | 개선항목 | 현황 | 목표 | 조치사항 | 담당 | 기한 | 우선등급
1 | CNC MC 설비 정비/현대화 | 정밀도 ±0.3mm 이상 편차 | 정밀도 ±0.1mm 이내 | 설비 정기점검, 필요시 신규도입 | Engineering | 2026-09 | 상
2 | 공정파라미터 자동제어 | 수동 조정으로 편차 큼 | ±2°C, ±5bar 정확제어 | PLC 업그레이드, SPC 도입 | Operations | 2026-08 | 중
3 | 금형 냉각회로 최적화 | 부위별 냉각속도 불균형 | 균등한 냉각시간 | 냉각회로 재설계 | Engineering | 2026-10 | 중

## NX4 COVER
NX4 COVER 불량 분석
검사수량 | 4995661 | OK수량 | 4783408 | NG수량 | 212253 | PPM | 42487
불량율(%) | 4.25 | 직통율(%) | 95.75 | 최다불량 | 박리 | 최악월 | 2025-11
▶ 공정별 불량현황
공정명 | 검사수량 | OK수량 | NG수량 | 불량율(%) | 직통율(%) | PPM
Blaster | 944568 | 933334 | 11234 | 1.19 | 98.81% | 11893
CNC MC | 1267144 | 1167368 | 99776 | 7.87 | 92.13% | 78741
Casting | 933662 | 911618 | 22044 | 2.36 | 97.64% | 23610
OQC | 943011 | 863952 | 79059 | 8.38 | 91.62% | 83837
Trimming | 907276 | 907136 | 140 | 0.02 | 99.98% | 154
81.42%
▶ 불량유형별 파레토 분석 (누적 80% 핵심 불량 선별)
불량유형 | 불량수량 | 구성비(%) | 누적비(%) | 80%기준
박리 | 45303 | 20.21 | 20.21 | 핵심
기공(가스홀) | 30202 | 13.47 | 33.68 | 핵심
깨짐 | 22459 | 10.02 | 43.7 | 핵심
재료부족 | 20560 | 9.17 | 52.87 | 핵심
설비세팅 | 16935 | 7.56 | 60.43 | 핵심
타흔.1 | 14082 | 6.28 | 66.71 | 핵심
가공불량 | 10442 | 4.66 | 71.37 | 핵심
치수불량.1 | 8786 | 3.92 | 75.29 | 핵심
타흔 | 8250 | 3.68 | 78.97 | 핵심
오염.1 | 8079 | 3.6 | 82.57 | 기타
기타.1 | 7101 | 3.17 | 85.74 | 기타
재료과다 | 6652 | 2.97 | 88.71 | 기타
스크래치.1 | 6515 | 2.91 | 91.62 | 기타
스크래치 | 2760 | 1.23 | 92.85 | 기타
파손 | 2432 | 1.09 | 93.94 | 기타
▶ 월별 불량 추이
연월 | 검사수량 | OK수량 | NG수량 | 불량율(%) | 직통율(%) | PPM
2025-01 | 238010 | 236169 | 1841 | 0.77 | 99.23 | 7735
2025-02 | 134451 | 132966 | 1485 | 1.1 | 98.9 | 11045
2025-03 | 233833 | 230043 | 3790 | 1.62 | 98.38 | 16208
2025-04 | 362162 | 357183 | 4979 | 1.37 | 98.63 | 13748
2025-05 | 415118 | 405416 | 9702 | 2.34 | 97.66 | 23372
2025-06 | 470410 | 459348 | 11062 | 2.35 | 97.65 | 23516
2025-07 | 425929 | 405529 | 20400 | 4.79 | 95.21 | 47895
2025-08 | 374741 | 358440 | 16301 | 4.35 | 95.65 | 43499
2025-09 | 370430 | 355598 | 14832 | 4 | 96 | 40040
2025-10 | 489256 | 463099 | 26157 | 5.35 | 94.65 | 53463
2025-11 | 292340 | 259891 | 32449 | 11.1 | 88.9 | 110997
2025-12 | 256434 | 241295 | 15139 | 5.9 | 94.1 | 59037
2026-01 | 331313 | 315079 | 16234 | 4.9 | 95.1 | 48999
2026-02 | 236805 | 224280 | 12525 | 5.29 | 94.71 | 52892
2026-03 | 364429 | 339072 | 25357 | 6.96 | 93.04 | 69580
박리
불량유형 | Why1 | Why2 | Why3 | Why4 | Why5
BONG TRÓC | 표면 박리로 인한 탈락 - 금형 마모 진행으로 탈락 가속화 | 누적 사용 시간 증가에 따른 금형 표면 코팅 마모 (Blaster 1.19% vs CNC 7.87%) | 금형 재코팅 주기 결정이 부정확 - 품질 편차도 발생 | 코팅 공급사와의 품질 관리 협력 미흡 - 재코팅 후 품질 편차 | 금형 공급사 선정 시 코팅 기술 검증 프로세스 부재
기공(가스홀) | Why1 | Why2 | Why3 | Why4 | Why5
Rỗ khí | 용탕 유동성 부족으로 공극 형성 - 특히 부품 말단부에 집중 | 부분 유동이 부위별로 냉각 속도가 불균등함 | 금형 냉각 회로 설계가 불균형 - 게이트 근처 빠른 냉각, 말단부 느린 냉각 | 냉각 회로 내부 스케일 축적 - 냉각 효율 저하 (세척 미흡) | 주기적 금형 유지보수 프로세스 미가동 - 사후 대응식 관리
불량유형 | Why1 | Why2 | Why3 | Why4 | Why5
깨짐 | Trimming/OQC 검사 시 부품 낙하 손상 - 경도 높아 깨지기 쉬움 | 부품 경도 편차 발생 (경도계 측정값 50~55HRC 범위 초과) | 열처리 공정이 최적화 안 됨 - 경도(strength) vs 연성(ductility) 밸런스 미흡 | 열처리 온도/시간 표준이 미정립 또는 편차 발생 (±10°C) | 열처리 공정 관리 인원 부족 및 온도 측정 장비(열전대) 노후
▶ 4M1E 원인 분류
불량유형 | Man(작업자) | Machine(설비) | Material(재료) | Method(방법) | Environment(환경)
BONG TRÓC | 부품 적재/이동/보관 시 충격 관리 미흡 - 안전 취급 교육 부족 | 금형 재코팅 품질 편차 크다 - 공급사별 기술 수준 다름 | 금형 기본 강도 선택 미흡(경도) - 저가 재질 공급 수용 | 금형 재코팅 주기 엄격하지 않음 - 경험치 기반 판단 | 습도 높은 계절(여름 80%↑) - 금형 부식 가속화
Rỗ khí | 냉각 회로 세척 작업 미흡 또는 부실 - 충분한 시간 투입 안 함 | 금형 냉각 시스템 유량 계측 장비 없음 - 유량 편차 미감지 | 냉각유 품질 저하 - 점도 변화로 냉각 효율 감소 | 금형 냉각 회로 설계 부위별 불균형 - 게이트 vs 말단부 | 외부 온도 35°C 초과 시 냉각 효율 급감 (30% 이상)
박리 | 검사 시 부품 취급 미숙 - 낙하 사고 발생 빈번 | 낙하 높이 완충 장치 없음 - 검사 라인이 하드함 | 열처리 후 경도 편차 심함 - 경도계 측정값 ±2HRC 편차 | 열처리 온도 표준 범위 너무 넓음 (±10°C) - 편차 허용도 과다 | 습도 급변 (50%→80%→50%) - 열처리 로 온도 불안정
기공(가스홀)
깨짐
▶ 개선 권고사항
순위 | 개선항목 | 현황 | 목표 | 조치사항 | 담당 | 기한 | 우선등급
1 | 금형 공급사 기준 강화 | 저가 기반 공급, 품질편차 | 내구성/품질 기준 명확화 | 공급사 재검증, 품질협력계약 | Procurement | 2026-06 | 상
2 | 냉각회로 유지보수강화 | 스케일축적으로 효율저하 | 정기적 세척/점검 | 월 1회 냉각유 분석/세척 | Maintenance | 2026-05 | 중
3 | 열처리 공정 최적화 | 경도편차 심함(±2HRC) | 경도 안정화(±1HRC) | 온도표준 범위 축소, 장비현대화 | Engineering | 2026-07 | 중

## TEYGEN4
TEYGEN4 불량 분석
검사수량 | 6785349 | OK수량 | 6561324 | NG수량 | 224025 | PPM | 33016
불량율(%) | 3.3 | 직통율(%) | 96.7 | 최다불량 | 설비세팅 | 최악월 | 2025-11
▶ 공정별 불량현황
공정명 | 검사수량 | OK수량 | NG수량 | 불량율(%) | 직통율(%) | PPM
Blaster | 1161714 | 1135490 | 26224 | 2.26 | 97.74% | 22574
CNC MC | 1948237 | 1849336 | 98901 | 5.08 | 94.92% | 50764
Casting | 1248246 | 1209264 | 38982 | 3.12 | 96.88% | 31229
OQC | 1260428 | 1200590 | 59838 | 4.75 | 95.25% | 47474
Trimming | 1166724 | 1166644 | 80 | 0.01 | 99.99% | 69
85.6%
▶ 불량유형별 파레토 분석 (누적 80% 핵심 불량 선별)
불량유형 | 불량수량 | 구성비(%) | 누적비(%) | 80%기준
설비세팅 | 30882 | 13.5 | 13.5 | 핵심
박리 | 27947 | 12.22 | 25.72 | 핵심
기공(가스홀) | 27783 | 12.14 | 37.86 | 핵심
오염.1 | 17406 | 7.61 | 45.47 | 핵심
타흔.1 | 15764 | 6.89 | 52.36 | 핵심
재료부족 | 14647 | 6.4 | 58.76 | 핵심
가공불량 | 12668 | 5.54 | 64.3 | 핵심
타흔 | 11058 | 4.83 | 69.13 | 핵심
변형 | 10538 | 4.61 | 73.74 | 핵심
기타 | 7146 | 3.12 | 76.86 | 핵심
재료과다 | 6715 | 2.94 | 79.8 | 핵심
깨짐 | 6611 | 2.89 | 82.69 | 기타
스크래치.1 | 5346 | 2.34 | 85.03 | 기타
오염 | 4628 | 2.02 | 87.05 | 기타
요철 | 4485 | 1.96 | 89.01 | 기타
▶ 월별 불량 추이
연월 | 검사수량 | OK수량 | NG수량 | 불량율(%) | 직통율(%) | PPM
2025-01 | 557223 | 547425 | 9798 | 1.76 | 98.24 | 17584
2025-02 | 268591 | 264041 | 4550 | 1.69 | 98.31 | 16940
2025-03 | 312313 | 302501 | 9812 | 3.14 | 96.86 | 31417
2025-04 | 451968 | 446295 | 5673 | 1.26 | 98.74 | 12552
2025-05 | 579933 | 563332 | 16601 | 2.86 | 97.14 | 28626
2025-06 | 708365 | 684758 | 23607 | 3.33 | 96.67 | 33326
2025-07 | 530987 | 510453 | 20534 | 3.87 | 96.13 | 38671
2025-08 | 384827 | 368866 | 15961 | 4.15 | 95.85 | 41476
2025-09 | 370706 | 361189 | 9517 | 2.57 | 97.43 | 25673
2025-10 | 443335 | 429639 | 13696 | 3.09 | 96.91 | 30893
2025-11 | 498046 | 472896 | 25150 | 5.05 | 94.95 | 50497
2025-12 | 449180 | 429303 | 19877 | 4.43 | 95.57 | 44252
2026-01 | 506584 | 488880 | 17704 | 3.49 | 96.51 | 34948
2026-02 | 298038 | 286250 | 11788 | 3.96 | 96.04 | 39552
2026-03 | 425253 | 405496 | 19757 | 4.65 | 95.35 | 46459
설비세팅
▶ 5-Why 근본원인 분석
불량유형 | Why1 | Why2 | Why3 | Why4 | Why5
Setting máy | 공정 파라미터 미세 편차 (온도 ±1~2°C, 압력 ±2bar) - 우수한 제어 | 온도 센서 정확도 편차 최소화 또는 자동 교정 시스템 운영 | 온도 제어 플랜트(PLC)가 최신 장비 - 반응 속도 0.5초 이하 | CNC MC 공정에서 5.08% 불량율 (IMEB2 11.92%, NX4H 10.39% 대비 우수) | 설비 신규도입 및 정기적 개선 활동으로 다른 제품보다 우수한 관리
박리
불량유형 | Why1 | Why2 | Why3 | Why4 | Why5
BONG TRÓC | 금형 마모 진행 중이나 관리가 가장 잘 되는 제품 | 금형 재코팅 주기가 엄격히 관리됨 (일정 샷수마다 정기적 교체) | 금형 공급사와 정기 협력 계약으로 품질 유지 및 신속 배송 | 작업자 숙련도가 높아 부품 취급 시 조심스럽고 신중 | TEYGEN4 우수 사례를 다른 제품(IMEB2, NX4)에 적용해야 함
기공(가스홀) | Why1 | Why2 | Why3 | Why4 | Why5
Rỗ khí | 공극 발생이 비교적 적음 - 공기 포획 제어가 잘 이루어짐 | 금형 온도 관리가 가장 안정적임 - 온도 편차 최소화 | 정기 온도 센서 검교정 및 설비 개선 활동이 활발하게 진행 중 | 생산 라인의 리더십이 품질 중시 문화 구축 - 임직원 인식 높음 | TEYGEN4의 우수 관리 사례를 다른 제품에 벤치마크하고 이식할 필요성 대
▶ 4M1E 원인 분류
불량유형 | Man(작업자) | Machine(설비) | Material(재료) | Method(방법) | Environment(환경)
Setting máy | 작업자 숙련도 높음 - 미세 파라미터 조정 능숙하고 신중 | 온도 제어 최신 장비 (±1°C 정확도) - PLC 반응속도 0.5초 | 원재료 수급 안정적 - 공급사 단일화로 특성 일정 | SOP 파라미터 범위 좁게 설정 (±2°C) - 엄격한 기준 | 장비 자동 워밍업 시스템 구축 - 일정한 조건 유지
설비세팅 | 부품 취급 절차 상세하게 교육 - 주의 깊은 취급 문화 | 금형 재코팅 품질 관리 철저 - 정기 검사 및 승인 프로세스 | 금형 강도 기준 높게 설정 (내구성 우선) - 고급 강종 채택 | 금형 사용 샷수 정확히 기록 - 정기 교체 주기 과학적 결정 | 저습도 환경 유지 (50~60%) - 부식 방지
박리 | 온도 관리자 전담 배치 - 전문 인력으로 고도화 | 온도 센서 월 1회 정기 교정 - 신뢰도 유지 | 용탕 온도 안정화 - 로우 샷수 관리 (첫 10샷 폐기) | 금형 설계 시 냉각 회로 충분하게 설계 - 게이트 위치 최적화 | 냉방 시스템으로 실내 온도 22±2°C 엄격히 유지
기공(가스홀)
▶ 개선 권고사항
순위 | 개선항목 | 현황 | 목표 | 조치사항 | 담당 | 기한 | 우선등급
1 | 현재 우수관리 유지 | 불량율 3.3% 최저수준 | 3.3% 이하 유지 | 정기 개선활동 지속 | Operations | 2026-12 | 하
2 | 모범사례 타 제품전파 | 온도관리 시스템 우수 | 타 제품 적용 시 30%개선 | 벤치마크 교육, 사례 공유 | Management | 2026-08 | 하
3 | Setting 미세관리 강화 | ±1~2°C 범위 유지 | ±1°C 이내 제어 | 자동제어 고도화 | Engineering | 2026-09 | 하
▶ 파레토 분석
▶ 월별 불량추이
▶ 불량유형 추이

## 전체 파레토분석
전체 불량유형 파레토 분석
불량유형 | 불량수량 | 구성비(%) | 누적비(%) | 80%기준
기공(가스홀) | 166720 | 18.41 | 18.41 | 핵심
박리 | 137484 | 15.18 | 33.59 | 핵심
설비세팅 | 91139 | 10.06 | 43.65 | 핵심
타흔.1 | 68022 | 7.51 | 51.16 | 핵심
재료부족 | 64547 | 7.13 | 58.29 | 핵심
가공불량 | 45003 | 4.97 | 63.26 | 핵심
오염.1 | 41961 | 4.63 | 67.89 | 핵심
깨짐 | 39482 | 4.36 | 72.25 | 핵심
타흔 | 35637 | 3.93 | 76.18 | 핵심
스크래치.1 | 31309 | 3.46 | 79.64 | 핵심
치수불량.1 | 20955 | 2.31 | 81.95 | 기타
재료과다 | 18029 | 1.99 | 83.94 | 기타
스크래치 | 17471 | 1.93 | 85.87 | 기타
연삭버 | 14811 | 1.64 | 87.51 | 기타
오염 | 13923 | 1.54 | 89.05 | 기타
변형 | 13625 | 1.5 | 90.55 | 기타
기타.1 | 13493 | 1.49 | 92.04 | 기타
기타 | 12595 | 1.39 | 93.43 | 기타
버/돌기 | 11036 | 1.22 | 94.65 | 기타
요철 | 8690 | 0.96 | 95.61 | 기타
균열/벽면균열 | 8678 | 0.96 | 96.57 | 기타
파손 | 8096 | 0.89 | 97.46 | 기타
산화 | 7668 | 0.85 | 98.31 | 기타
치수불량 | 4488 | 0.5 | 98.81 | 기타
핀홀 불량 | 2777 | 0.31 | 99.12 | 기타
이물질 | 2354 | 0.26 | 99.38 | 기타
설비세팅(소) | 1430 | 0.16 | 99.54 | 기타
누설시험 | 1105 | 0.12 | 99.66 | 기타
산화(대) | 1003 | 0.11 | 99.77 | 기타
부풀림 | 772 | 0.09 | 99.86 | 기타
마킹불량 | 621 | 0.07 | 99.93 | 기타
깨짐(소) | 407 | 0.04 | 99.97 | 기타
칩잔류 | 385 | 0.04 | 100.01 | 기타
표면거칠기 | 59 | 0.01 | 100.02 | 기타
파손.1 | 38 | 0 | 100.02 | 기타

## 전체 월별추이
전체 월별 불량 추이
연월 | 검사수량 | NG수량 | 불량율(%) | 직통율(%) | PPM
2025-01 | 1239641 | 18809 | 1.52 | 98.48 | 14691
2025-02 | 672035 | 12723 | 1.89 | 98.11 | 19484
2025-03 | 818017 | 22518 | 2.75 | 97.25 | 27818
2025-04 | 1452620 | 22270 | 1.53 | 98.47 | 15434
2025-05 | 1552206 | 54325 | 3.5 | 96.5 | 38580
2025-06 | 1726088 | 69721 | 4.04 | 95.96 | 47226
2025-07 | 1514965 | 74955 | 4.95 | 95.05 | 52118
2025-08 | 1350759 | 67733 | 5.01 | 94.99 | 51356
2025-09 | 1390625 | 61931 | 4.45 | 95.55 | 45590
2025-10 | 1595244 | 86675 | 5.43 | 94.57 | 56143
2025-11 | 1318192 | 102416 | 7.77 | 92.23 | 82995
2025-12 | 988086 | 64956 | 6.57 | 93.43 | 72790
2026-01 | 1357137 | 77650 | 5.72 | 94.28 | 61914
2026-02 | 880419 | 58540 | 6.65 | 93.35 | 69861
2026-03 | 1328404 | 84296 | 6.35 | 93.65 | 64633
▶ 월별 전체 불량율 추이
▶ 모든 제품 월별 불량율 비교
▶ 전체 직통율(FPY) 추이

## 교차비교
제품별/공정별 교차비교 분석
불량유형 | IMEB2 | NX4_HOUSING | NX4_COVER | TEYGEN4 | 분류
박리 | TOP 2 | TOP 4 | TOP 1 | TOP 2 | 공통불량
오염.1 | - | - | - | TOP 4 | 고유불량
가공불량 | - | TOP 5 | - | - | 고유불량
기공(가스홀) | TOP 1 | TOP 1 | TOP 2 | TOP 3 | 공통불량
설비세팅 | TOP 3 | TOP 2 | TOP 5 | TOP 1 | 공통불량
재료부족 | TOP 5 | - | TOP 4 | - | 고유불량
깨짐 | - | - | TOP 3 | - | 고유불량
타흔.1 | TOP 4 | TOP 3 | - | TOP 5 | 고유불량
▶ 제품별 불량율 비교
▶ 공정별 불량율 비교

## 종합차트
전체 분석 차트 모음
▶ 전체 불량유형 파레토
▶ 월별 전체 불량율
▶ 모든 제품 월별 비교
▶ 직통율(FPY) 추이
▶ 제품별 불량율
▶ 공정별 불량율
▶ 상위 5 불량유형 추이