## 요약(Executive Summary)
품질 분석 보고서
분석기간: 2025.01 ~ 2026.03 ¦ 대상: Mando향 다이캐스팅 부품 전 제품
핵심 지표
총 검사수량 | 26,262,110건
총 불량수량 | 1,106,688건
전체 불량율 | 4.21%
파레토 상위 7개 유형 | 전체 불량의 80% 차지
최고 불량율(주력) | IMEB2 (6.74%)
최저 불량율(주력) | MAS65C (2.60%)
주요 발견사항
1. 불량율 2025.01(1.36%) → 2025.11(6.05%)로 약 4.5배 상승 후 소폭 하락 추세
2. 기공(17.8%), 찍힘(14.6%), 박리(12.9%) 3대 불량이 전체의 45.4% 차지
3. IMEB2 제품 기공(23%)·박리(19.6%) 집중 발생 — 우선 개선 필요
4. 4M1E 분석: Method(공법)·Machine(설비) 범주가 대부분의 근본원인
5. Casting 공정 Setting불량, CNC MC 기공·찍힘이 가장 높은 비중
개선 권고 (우선순위)
1순위: 기공 저감 — 금형 가스벤트 재설계 + 용탕 탈가스 공정 강화
2순위: 박리 저감 — 도금 전처리 세척 표준화 + 습도관리 시스템 도입
3순위: 찍힘·스크래치 저감 — CNC 공구 교체주기 단축 + 핸들링 자동화
4순위: Setting불량 저감 — 금형 정렬 자동검증 시스템 도입
5순위: 미성형 저감 — 사출 조건 최적화 및 실시간 모니터링

## 제품별 불량 현황
제품별 불량 현황
제품코드 | 검사수량 | OK수량 | NG수량 | 불량율(%) | 직통율(%) | PPM | 순위 | 주요 불량유형
JK1 | 273 | 0 | 101 | 37% | 63% | 369963 | 1 | 기공(69.3%), 오염(얼룩)(21.8%), 찍힘(6.9%)
LT2 Housing | 205 | 0 | 19 | 9.27% | 90.73% | 92683 | 2 | 기공(79.0%), 찍힘(10.5%), 미가공(5.3%)
J100 Housing | 589332 | 0 | 44166 | 7.49% | 92.56% | 74942 | 3 | 기공(23.6%), 박리(10.4%), Setting불량(10.1%)
IMEB2 | 3887263 | 0 | 257161 | 6.62% | 93.36% | 66155 | 4 | 기공(23.0%), 박리(19.6%), 찍힘(11.5%)
NX4 Housing | 3509040 | 0 | 178935 | 5.1% | 94.86% | 50993 | 5 | 기공(26.4%), 찍힘(13.3%), Setting불량(12.2%)
US4 Cover | 1089 | 0 | 55 | 5.05% | 94.95% | 50505 | 6 | 기공(30.9%), 뜯김(25.4%), 미성형(23.6%)
NX4 Cover | 4987804 | 0 | 207747 | 4.17% | 95.8% | 41651 | 7 | 박리(20.6%), 기공(13.7%), 뜯김(10.3%)
TEY GEN4 | 6782077 | 0 | 219339 | 3.23% | 96.74% | 32341 | 8 | Setting불량(14.0%), 박리(12.5%), 기공(12.4%)
MAS65C | 6473842 | 0 | 156823 | 2.42% | 97.58% | 24224 | 9 | 찍힘(31.6%), 미성형(15.9%), Setting불량(12.2%)
JG REPS LHD | 6153 | 0 | 144 | 2.34% | 97.66% | 23403 | 10 | Setting불량(97.2%), 박리(1.4%), 찍힘(1.4%)
LT2 Cover | 310 | 0 | 0 | 0% | 100% | 0 | 11 | -

## 파레토 분석
불량 유형별 파레토 분석
불량유형 | 불량수량 | 비율(%) | 누적비율(%) | 80%이내 | 4M1E | 근본원인
기공 | 197286 | 17.82% | 17.82% | ★ | Method/Material/Machine | 주형의 가스배출 설계 미흡 및 주입 조건 최적화 부족
찍힘 | 161515 | 14.59% | 32.41% | ★ | Man/Machine/Method | 공구 마모 관리 미흡 및 취급 프로세스 중 부주의
박리 | 143289 | 12.94% | 45.35% | ★ | Method/Environment/Material | 전처리 프로세스 미흡 및 환경 습도 관리 부족
Setting불량 | 118877 | 10.74% | 56.09% | ★ | Machine/Method/Man | 금형 정렬 검증 프로세스 부족 및 금형 마모 관리 미흡
미성형 | 93939 | 8.49% | 64.58% | ★ | Method/Machine | 주입 조건 최적화 부족 및 용탕/몰드 온도 관리 부실
오염(얼룩) | 60969 | 5.51% | 70.09% | ★ | Environment/Method/Material | 작업 환경 청결도 관리 부족 및 건조 프로세스 최적화 미흡
스크래치 | 57421 | 5.19% | 75.28% | ★ | Machine/Man/Method | 공구 및 고정구 상태 관리 미흡 및 작업자 주의력 부족
뜯김 | 53406 | 4.82% | 80.1% |  | Method/Machine/Man | 금형 설계 최적화 부족 및 윤활 관리 미흡
치수불량 | 34533 | 3.12% | 83.22% |  | - | -
기타 | 29991 | 2.71% | 85.93% |  | - | -
미가공 | 23847 | 2.15% | 88.08% |  | - | -
덧살 | 23589 | 2.13% | 90.21% |  | - | -
과사상 | 16529 | 1.49% | 91.7% |  | - | -
수축 | 15874 | 1.43% | 93.13% |  | - | -
변형/휨 | 14020 | 1.27% | 94.4% |  | - | -
부러짐 | 12934 | 1.17% | 95.57% |  | - | -
균열 | 12552 | 1.13% | 96.7% |  | - | -
버/소작 | 12442 | 1.12% | 97.82% |  | - | -
산화 | 9165 | 0.83% | 98.65% |  | - | -
공구불량 | 5522 | 0.5% | 99.15% |  | - | -
핀/홀 | 3477 | 0.31% | 99.46% |  | - | -
불순물 | 2462 | 0.22% | 99.68% |  | - | -
돌출된 재료 | 1449 | 0.13% | 99.81% |  | - | -
마킹불량 | 621 | 0.06% | 99.87% |  | - | -
게이트높이/버 | 539 | 0.05% | 99.92% |  | - | -
칩(절삭분) | 385 | 0.03% | 99.95% |  | - | -
레이저불량 | 235 | 0.02% | 99.97% |  | - | -
거친면 | 66 | 0.01% | 99.98% |  | - | -
테스트불량 | 17 | 0% | 99.98% |  | - | -
개선전제품/산화 | 12 | 0% | 99.98% |  | - | -

## 월별 불량 추이
기간별 불량 추이 (월별)
연월 | 검사수량 | NG수량 | 불량율(%) | 전월대비 | 비고
2025-01 | 1608131 | 21867 | 1.36%
2025-02 | 946485 | 13788 | 1.46% | 0.1%
2025-03 | 1266497 | 29932 | 2.36% | 0.9%
2025-04 | 1964971 | 30820 | 1.57% | -0.79%
2025-05 | 2022041 | 69928 | 3.46% | 1.89%
2025-06 | 2250190 | 86844 | 3.86% | 0.4%
2025-07 | 1980139 | 91105 | 4.6% | 0.74%
2025-08 | 1797554 | 91395 | 5.08% | 0.48%
2025-09 | 1835016 | 71730 | 3.91% | -1.17%
2025-10 | 1873345 | 88389 | 4.72% | 0.81%
2025-11 | 1904063 | 115136 | 6.05% | 1.33%
2025-12 | 1623700 | 84113 | 5.18% | -0.87%
2026-01 | 2132539 | 103111 | 4.84% | -0.34%
2026-02 | 1210313 | 68871 | 5.69% | 0.85%
2026-03 | 1822404 | 97461 | 5.35% | -0.34%

## 근본원인 분석(5-Why)
핵심 불량 근본원인 분석 (5-Why / 4M1E)
불량유형 | 불량수량 | 비율(%) | 4M1E | Why-1 | Why-2 | Why-3 | 기여요인
기공 | 197286 | 17.82% | Method/Material/Machine | Why1: 제품에 기공이 발생하는가? → 주조 중 용융금속에 갇힌 가스 또는 수축공동이 존재 | Why2: 가스가 왜 갇히는가? → 주형의 통풍성 부족, 주입속도 과다, 몰드온도 부정확으로 인한 응고 속도 불균형 | Why3: 근본 원인은 무엇인가? → (1) 주형의 통풍구 설계 미흡, (2) 용융금속 품질 저하(수분/가스 함유), (3) 용탕온도 및 몰드온도 관리 부족, (4) 주입 조건(게이트 설계, 주입속도) 최적화 부족 | 주형 통풍성 부족 (Method), 과도한 주입속도로 인한 난류 발생 (Method), 용탕 품질 관리 미흡 - 수분/가스 함유 (Material), 용탕온도 부정확 (Machine/Method), 몰드온도 관리 부족 (Machine/Method), 게이트 설계 미흡 (Method)
찍힘 | 161515 | 14.59% | Man/Machine/Method | Why1: 찍힘이 발생하는가? → 공구 또는 핸들링 중 외부 충격으로 제품 표면에 오목자국 형성 | Why2: 왜 충격이 발생하는가? → (1) CNC 공구 마모 또는 진동, (2) 취급 프로세스 중 부주의, (3) 운반/보관 중 낙하 또는 충돌 | Why3: 근본 원인은 무엇인가? → (1) 공구 상태 점검 및 교체 기준 미흡 (Machine), (2) 작업자 교육 부족 (Man), (3) 제품 보호 장치 부족 (Method), (4) 운반 프로토콜 미흡 (Method) | 공구 마모도 점검 및 교체 기준 미흡 (Machine), 작업자 주의력 및 교육 부족 (Man), 취급 프로세스 중 제품 보호 시스템 부족 (Method), 운반 중 충격 방지 대책 미흡 (Method), 작업 속도 과다로 인한 부정확한 취급 (Method)
박리 | 143289 | 12.94% | Method/Environment/Material | Why1: 박리가 발생하는가? → 코팅층이 기지 표면에 제대로 밀착하지 못하거나 부식으로 인해 박리 | Why2: 왜 밀착이 실패하는가? → (1) 표면 오염/산화로 인한 접착력 저하, (2) 전처리 불충분, (3) 코팅 조건 부정확 | Why3: 근본 원인은 무엇인가? → (1) 세척/청소 프로세스 미흡 (Method), (2) 건조 시간 불충분 (Method), (3) 표면 준비 상태 검증 미흡 (Man), (4) 습도/환경 관리 부족 (Environment), (5) 코팅액 품질/농도 관리 미흡 (Material) | 세척/청소 프로세스 표준화 미흡 (Method), 건조 시간/온도 기준 미흡 (Method), 표면 처리 검증 절차 미흡 (Man), 습도 환경 관리 부족 - 콘크리션 발생 (Environment), 코팅액 농도 및 성분 관리 미흡 (Material)
Setting불량 | 118877 | 10.74% | Machine/Method/Man | Why1: Setting불량이 발생하는가? → 주형의 부정확한 설정, 정렬 오류, 또는 게이트/러너 설계 결함으로 인한 불완전한 충전 | Why2: 왜 설정 오류가 발생하는가? → (1) 주형 정렬 검사 미흡, (2) 금형 마모로 인한 정밀도 저하, (3) 작업자 실수로 인한 부정확한 설정 | Why3: 근본 원인은 무엇인가? → (1) 다이 설정 매뉴얼/절차 미흡 (Method), (2) 금형 정비 주기 부족 (Machine), (3) 작업자 교육 및 자격 인증 미흡 (Man), (4) 설정 검증 프로세스 결여 (Method) | 다이 정렬 검증 프로세스 표준화 미흡 (Method), 금형 정기 정비 및 마모 검사 기준 미흡 (Machine), 작업자 설정 교육 및 숙련도 평가 미흡 (Man), 게이트/러너 설계 최적화 부족 (Method), 주형 온도 관리 프로세스 미흡 (Method)
미성형 | 93939 | 8.49% | Method/Machine | Why1: 미성형이 발생하는가? → 용융금속이 주형의 모든 영역을 채우지 못함 | Why2: 왜 충전이 실패하는가? → (1) 주입속도 부족, (2) 용탕온도 낮음, (3) 게이트 크기/위치 부정확, (4) 주형 온도 낮음, (5) 응고 속도 과빠름 | Why3: 근본 원인은 무엇인가? → (1) 주입 압력/속도 설정 오류 (Method), (2) 용탕온도 관리 미흡 (Machine), (3) 몰드 프리히트 부족 (Method), (4) 게이트 설계 최적화 부족 (Method), (5) 주형 공기배출 불충분 (Method) | 주입 압력/속도 설정 기준 미흡 (Method), 용탕온도 관리 편차 (Machine), 몰드 프리히트 온도 기준 미흡 (Method), 게이트/러너 크기 설계 최적화 부족 (Method), 공기배출 설계 미흡 (Method)
오염(얼룩) | 60969 | 5.51% | Environment/Method/Material | Why1: 오염이 발생하는가? → 주조, 가공, 세척 과정 중 오염물이 제품 표면에 부착 | Why2: 왜 오염물이 부착되는가? → (1) 세척 프로세스 미흡, (2) 작업 환경 청결도 부족, (3) 취급 중 손가락 접촉, (4) 건조 후 환경 노출 | Why3: 근본 원인은 무엇인가? → (1) 청소 세제/물 품질 관리 미흡 (Material), (2) 건조 프로세스 최적화 부족 (Method), (3) 작업장 청결 관리 표준 미흡 (Man/Environment), (4) 제품 포장 보호 시스템 부족 (Method), (5) 작업 환경 습도/온도 관리 부족 (Environment) | 작업장 청결 표준 미흡 (Man/Environment), 청소 세제 농도 및 물 품질 관리 미흡 (Material), 건조 시간/온도 기준 최적화 부족 (Method), 작업원 개인위생 관리 미흡 (Man), 제품 보관 환경 보호 미흡 (Environment)
스크래치 | 57421 | 5.19% | Machine/Man/Method | Why1: 스크래치가 발생하는가? → 공구 또는 고정구와의 마찰, 또는 표면 간 접촉으로 인한 선형 손상 | Why2: 왜 접촉/마찰이 발생하는가? → (1) 공구 상태 악화 (날카로움 저하, 버 발생), (2) 고정구 설계 미흡, (3) 작업 속도 부정확, (4) 취급 중 부주의 | Why3: 근본 원인은 무엇인가? → (1) 공구 마모 검사 및 교체 기준 미흡 (Machine), (2) 고정구 표면 처리 및 유지보수 미흡 (Machine), (3) 작업자 교육 및 주의력 부족 (Man), (4) 공정 속도 최적화 미흡 (Method), (5) 윤활제 사용 기준 미흡 (Method) | 공구 마모도 점검 및 교체 기준 미흡 (Machine), 고정구 표면 검사 및 유지보수 미흡 (Machine), 윤활제 살포 기준 미흡 (Method), 작업자 숙련도 및 주의력 부족 (Man), 공정 속도 설정 기준 최적화 부족 (Method)
뜯김 | 53406 | 4.82% | Method/Machine/Man | Why1: 뜯김이 발생하는가? → 제품 사출 시 금형과 제품 간 접착으로 인한 강제 분리 | Why2: 왜 접착이 발생하는가? → (1) 탈형각도 부족, (2) 언더컷 설계, (3) 금형 표면 윤활 부족, (4) 제품 응고 시간 부정확 | Why3: 근본 원인은 무엇인가? → (1) 금형 설계 - 탈형각도 미흡 (Method), (2) 금형 표면 마무리 및 윤활제 적용 미흡 (Machine/Method), (3) 사출 온도/속도 최적화 부족 (Method), (4) 사출기 유지보수 미흡 (Machine), (5) 작업자 사출 기법 미흡 (Man) | 탈형각도 설계 최적화 부족 (Method), 금형 표면 코팅/윤활제 관리 미흡 (Machine), 사출 온도/압력 설정 최적화 부족 (Method), 사출기 상태 점검 및 유지보수 미흡 (Machine), 작업자 사출 기술 및 속도 조절 미흡 (Man)

## 제품별 파레토
제품별 불량유형 파레토
▶ IMEB2
불량유형 | 불량수량 | 비율(%) | 누적비율(%) | 80%이내
기공 | 60292 | 22.99% | 22.99% | ★
박리 | 51350 | 19.58% | 42.57% | ★
찍힘 | 30054 | 11.46% | 54.03% | ★
Setting불량 | 21865 | 8.34% | 62.37% | ★
미성형 | 17613 | 6.71% | 69.08% | ★
오염(얼룩) | 15057 | 5.74% | 74.82% | ★
스크래치 | 14348 | 5.47% | 80.29%
뜯김 | 7878 | 3% | 83.29%
치수불량 | 7812 | 2.98% | 86.27%
과사상 | 5897 | 2.25% | 88.52%
▶ TEY GEN4
불량유형 | 불량수량 | 비율(%) | 누적비율(%) | 80%이내
Setting불량 | 31385 | 14.01% | 14.01% | ★
박리 | 27947 | 12.47% | 26.48% | ★
기공 | 27783 | 12.4% | 38.88% | ★
찍힘 | 26822 | 11.97% | 50.85% | ★
오염(얼룩) | 22034 | 9.83% | 60.68% | ★
미성형 | 14647 | 6.54% | 67.22% | ★
기타 | 11385 | 5.08% | 72.3% | ★
변형/휨 | 10538 | 4.7% | 77% | ★
스크래치 | 9387 | 4.19% | 81.19%
뜯김 | 6730 | 3% | 84.19%
▶ NX4 Cover
불량유형 | 불량수량 | 비율(%) | 누적비율(%) | 80%이내
박리 | 45303 | 20.6% | 20.6% | ★
기공 | 30202 | 13.74% | 34.34% | ★
뜯김 | 22579 | 10.27% | 44.61% | ★
찍힘 | 22332 | 10.16% | 54.77% | ★
미성형 | 20560 | 9.35% | 64.12% | ★
Setting불량 | 17510 | 7.96% | 72.08% | ★
오염(얼룩) | 10455 | 4.75% | 76.83% | ★
치수불량 | 9631 | 4.38% | 81.21%
스크래치 | 9275 | 4.22% | 85.43%
기타 | 8584 | 3.9% | 89.33%
▶ NX4 Housing
불량유형 | 불량수량 | 비율(%) | 누적비율(%) | 80%이내
기공 | 48443 | 26.39% | 26.39% | ★
찍힘 | 24451 | 13.32% | 39.71% | ★
Setting불량 | 22449 | 12.23% | 51.94% | ★
스크래치 | 15770 | 8.59% | 60.53% | ★
박리 | 12884 | 7.02% | 67.55% | ★
미성형 | 11727 | 6.39% | 73.94% | ★
오염(얼룩) | 8338 | 4.54% | 78.48% | ★
미가공 | 5808 | 3.16% | 81.64%
기타 | 4405 | 2.4% | 84.04%
균열 | 4251 | 2.32% | 86.36%
▶ MAS65C
불량유형 | 불량수량 | 비율(%) | 누적비율(%) | 80%이내
찍힘 | 53277 | 31.56% | 31.56% | ★
미성형 | 26857 | 15.91% | 47.47% | ★
Setting불량 | 20663 | 12.24% | 59.71% | ★
기공 | 19153 | 11.35% | 71.06% | ★
뜯김 | 12532 | 7.42% | 78.48% | ★
치수불량 | 8012 | 4.75% | 83.23%
스크래치 | 4729 | 2.8% | 86.03%
덧살 | 4530 | 2.68% | 88.71%
부러짐 | 4428 | 2.62% | 91.33%
수축 | 4054 | 2.4% | 93.73%
▶ J100 Housing
불량유형 | 불량수량 | 비율(%) | 누적비율(%) | 80%이내
기공 | 11311 | 23.57% | 23.57% | ★
박리 | 4994 | 10.4% | 33.97% | ★
Setting불량 | 4865 | 10.14% | 44.11% | ★
찍힘 | 4563 | 9.51% | 53.62% | ★
스크래치 | 3911 | 8.15% | 61.77% | ★
수축 | 3129 | 6.52% | 68.29% | ★
오염(얼룩) | 3058 | 6.37% | 74.66% | ★
미성형 | 2522 | 5.25% | 79.91% | ★
균열 | 1185 | 2.47% | 82.38%
기타 | 1160 | 2.42% | 84.8%

## 개선 우선순위
개선 우선순위 매트릭스
순위 | 불량유형 | 영향도(수량) | 기여(%) | 4M1E | 근본원인 | 개선 방안 | 예상 효과
1 | 기공 | 197286 | 17.82% | Material/Method | 용탕 가스 함유 + 금형 가스벤트 부족 | 탈가스 공정 강화, 금형 벤트 재설계, 용탕 온도 자동관리 | 불량 30~40% 저감
2 | 박리 | 143289 | 12.94% | Method/Environment | 도금 전처리 세척 불충분 + 습도 미관리 | 세척 공정 표준화, 습도 모니터링, 코팅 접착력 테스트 | 불량 25~35% 저감
3 | 찍힘 | 161515 | 14.59% | Man/Machine | 공구 마모 + 핸들링 부주의 | 공구 교체주기 단축, 핸들링 자동화, 작업자 교육 | 불량 20~30% 저감
4 | Setting불량 | 118877 | 13.4% | Machine/Method | 금형 정렬 편차 + 셋팅 검증 미흡 | 금형 정렬 자동검증, 셋팅 체크리스트 디지털화 | 불량 35~45% 저감
5 | 미성형 | 93939 | 10.6% | Method/Machine | 사출 조건 부적합 + 금형 온도 편차 | 사출 파라미터 최적화, 실시간 온도 모니터링, SPC 적용 | 불량 25~35% 저감
6 | 오염(얼룩) | 60969 | 6.9% | Environment/Method | 작업장 청결 미흡 + 건조 불완전 | 클린룸 수준 향상, 에어블로우 설치, 세척액 농도 관리 | 불량 30~40% 저감
7 | 스크래치 | 57421 | 6.5% | Machine/Man | 지그·공구 마모 + 작업자 부주의 | 지그 정기점검, 보호 코팅, 자동화 확대 | 불량 20~30% 저감