## 요약(Executive Summary)
품질 분석 보고서 — 2026년 1분기
분석기간: 2026.01 ~ 2026.03 ¦ Mando향 다이캐스팅 부품 전 제품 ¦ 7개 공정
핵심 지표
총 검사수량 | 5,165,256건
총 불량수량 | 283,219건
전체 불량율 | 5.48%
전체 PPM | 54832
파레토 상위 6개 유형 | 전체 불량의 80.2% 차지
최고 불량율 제품 | IMEB2 (10.19%)
최저 불량율 제품(주력) | MAS65C (3.00%)
최고 불량 공정 | CNC MC (13.55%)
주요 발견사항
1. 전체 불량율 5.48% — 월별로 1월(5.14%)→2월(5.96%)→3월(5.57%)로 2월 소폭 상승 후 하락
2. 기공(21.7%), 박리(16.0%), 찍힘(15.7%) 3대 불량이 전체의 53.3% 차지
3. IMEB2 불량율 10.19%로 최고 — 복잡한 형상으로 기공·박리 집중 발생
4. CNC MC 공정 불량율 13.55%로 최고 — 기공 노출 및 공구 마모가 주원인
5. 4M1E 분석: Machine(35%)·Material(25%) 범주가 전체 근본원인의 60% 차지
개선 권고 (우선순위)
1순위: 기공 저감 — 금형 가스벤트 재설계 + 용탕 탈가스 강화 (IMEB2, NX4 Housing 우선)
2순위: 박리 저감 — 표면 전처리 세척 공정 표준화 + 이젝션 조건 최적화
3순위: 찍힘 저감 — CNC 공구 교체주기 단축 + 핸들링 자동화 (NX4 Cover 집중)
4순위: Setting불량 저감 — 금형 가이드핀 점검·교체 + 정렬 자동검증 시스템
5순위: 미성형 저감 — 사출 파라미터(온도·압력·속도) 최적화 + SPC 적용

## 제품별 불량 현황
제품별 불량 현황 (2026 Q1)
제품코드 | 검사수량 | NG수량 | 불량율(%) | 직통율(%) | PPM | 순위 | 주요공정 | 주요 불량유형
IMEB2 | 799535 | 81508 | 10.19% | 89.81% | 101944 | 1 | - | 기공(34.1%), 박리(17.1%), 찍힘(10.4%)
J100 Housing | 78913 | 7470 | 9.47% | 90.53% | 94661 | 2 | - | 박리(29.8%), 기공(28.3%), Setting불량(11.5%)
NX4 Housing | 604003 | 38272 | 6.34% | 93.66% | 63364 | 3 | - | 기공(33.7%), 박리(14.4%), Setting불량(13.6%)
NX4 Cover | 932547 | 57991 | 6.22% | 93.78% | 62186 | 4 | - | 박리(26.3%), 기공(15.8%), 치수불량(11.1%)
TEY GEN4 | 1229875 | 52355 | 4.26% | 95.74% | 42569 | 5 | - | Setting불량(17.1%), 박리(15.9%), 오염(얼룩)(14.6%)
MAS65C | 1513920 | 45479 | 3% | 97% | 30041 | 6 | - | 찍힘(37.4%), 미성형(20.9%), 뜯김(13.1%)
JG REPS LHD | 6153 | 144 | 2.34% | 97.66% | 23403 | 7 | - | Setting불량(97.2%), 박리(1.4%), 찍힘(1.4%)
LT2 Cover | 310 | 0 | 0% | 100% | 0 | 8 | - | -

## 제품별 공정별 불량현황
제품별 공정별 불량 현황 (2026 Q1)
제품코드 | 공정명 | 검사수량 | NG수량 | 불량율(%) | PPM | 전체 대비(%) | 주요 불량유형 TOP3 | 비고
IMEB2 | CNC MC | 162415 | 44159 | 27.19% | 271890 | 1559% | 기공(15743, 35.7%), 박리(7361, 16.7%), 찍힘(4846, 11.0%)
IMEB2 | OQC | 158324 | 29331 | 18.53% | 185260 | 1036% | 기공(12074, 41.2%), 박리(4931, 16.8%), 찍힘(3236, 11.0%)
IMEB2 | Casting | 164382 | 6552 | 3.986% | 39860 | 231.3% | Setting불량(5332, 81.4%), 박리(939, 14.3%), 변형/휨(148, 2.3%)
IMEB2 | Blaster | 157276 | 1466 | 0.932% | 9320 | 51.76% | 박리(749, 51.1%), 찍힘(378, 25.8%), 스크래치(121, 8.3%)
IMEB2 소계 |  | 799535 | 81508 | 10.19% | 101944.3 | 2878%
J100 Housing | CNC MC | 15408 | 3314 | 21.51% | 215080 | 117% | 기공(1344, 40.6%), 박리(671, 20.2%), 찍힘(425, 12.8%)
J100 Housing | OQC | 16164 | 2448 | 15.14% | 151450 | 86.43% | 기공(773, 31.6%), 박리(716, 29.2%), 찍힘(189, 7.7%)
J100 Housing | Casting | 16175 | 1641 | 10.14% | 101450 | 57.94% | Setting불량(840, 51.2%), 박리(801, 48.8%)
J100 Housing | Blaster | 15690 | 67 | 0.427% | 4270 | 2.366% | 박리(35, 52.2%), 찍힘(13, 19.4%), 스크래치(10, 14.9%)
J100 Housing 소계 |  | 78913 | 7470 | 9.466% | 94661.21 | 263.8%
MAS65C | CNC MC | 241857 | 16991 | 7.025% | 70250 | 599.9% | 찍힘(5702, 33.6%), 기공(3633, 21.4%), 미성형(3631, 21.4%)
MAS65C | OQC | 277217 | 15114 | 5.452% | 54520 | 533.7% | 찍힘(7926, 52.4%), 미성형(4018, 26.6%), 뜯김(1736, 11.5%)
MAS65C | Casting | 243333 | 5753 | 2.364% | 23640 | 203.1% | Setting불량(5753, 100.0%)
MAS65C | Polishing | 258314 | 4936 | 1.911% | 19110 | 174.3% | 찍힘(2234, 45.3%), 뜯김(912, 18.5%), 돌출된 재료(597, 12.1%)
MAS65C | Trimming | 252484 | 2502 | 0.991% | 9910 | 88.34% | 미성형(1354, 54.1%), 찍힘(1028, 41.1%), 뜯김(75, 3.0%)
MAS65C | 바렐 | 240715 | 183 | 0.076% | 760 | 6.461% | 찍힘(112, 61.2%), 돌출된 재료(30, 16.4%), 뜯김(30, 16.4%)
MAS65C 소계 |  | 1513920 | 45479 | 3.004% | 30040.56 | 1606%
NX4 Cover | CNC MC | 191407 | 28941 | 15.12% | 151200 | 1022% | 치수불량(6407, 22.1%), 기공(5886, 20.3%), 박리(5550, 19.2%)
NX4 Cover | OQC | 183047 | 21249 | 11.61% | 116080 | 750.3% | 박리(6505, 30.6%), 찍힘(3429, 16.1%), 기공(3291, 15.5%)
NX4 Cover | Casting | 184556 | 6826 | 3.699% | 36990 | 241% | Setting불량(4096, 60.0%), 박리(2730, 40.0%)
NX4 Cover | Blaster | 187090 | 975 | 0.521% | 5210 | 34.43% | 박리(473, 48.5%), 찍힘(210, 21.5%), 미성형(191, 19.6%)
NX4 Cover 소계 |  | 932547 | 57991 | 6.219% | 62185.61 | 2048%
NX4 Housing | CNC MC | 114896 | 17795 | 15.49% | 154880 | 628.3% | 기공(7184, 40.4%), 찍힘(3036, 17.1%), 박리(2243, 12.6%)
NX4 Housing | OQC | 110849 | 12538 | 11.31% | 113110 | 442.7% | 기공(5702, 45.5%), 찍힘(1738, 13.9%), 박리(1271, 10.1%)
NX4 Housing | Casting | 131533 | 6528 | 4.963% | 49630 | 230.5% | Setting불량(5161, 79.1%), 박리(1367, 20.9%)
NX4 Housing | Blaster | 123318 | 1411 | 1.144% | 11440 | 49.82% | 박리(649, 46.0%), 찍힘(304, 21.5%), 미성형(279, 19.8%)
NX4 Housing 소계 |  | 604003 | 38272 | 6.336% | 63363.92 | 1351%
TEY GEN4 | CNC MC | 240922 | 19997 | 8.3% | 83000 | 706.1% | 기공(3858, 19.3%), 박리(3559, 17.8%), 찍힘(2657, 13.3%)
TEY GEN4 | OQC | 255770 | 18459 | 7.217% | 72170 | 651.8% | 오염(얼룩)(7336, 39.7%), 찍힘(3756, 20.3%), 박리(1857, 10.1%)
TEY GEN4 | Casting | 245812 | 12058 | 4.905% | 49050 | 425.7% | Setting불량(8952, 74.2%), 박리(2298, 19.1%), 뜯김(265, 2.2%)
TEY GEN4 | Blaster | 243388 | 1803 | 0.741% | 7410 | 63.66% | 미성형(612, 33.9%), 박리(609, 33.8%), 찍힘(386, 21.4%)
TEY GEN4 | Trimming | 243983 | 38 | 0.016% | 160 | 1.342% | 미성형(38, 100.0%)
TEY GEN4 소계 |  | 1229875 | 52355 | 4.257% | 42569.37
전체 합계 |  | 5165256 | 283219 | 5.483% | 54831.55

## 불량율 매트릭스
제품 × 공정 불량율 매트릭스 (2026 Q1)
제품코드 | CNC MC | OQC | Casting | Polishing | Blaster | Trimming | 바렐 | 제품 평균
IMEB2 | 27.19% | 18.53% | 3.986% | - | 0.932% | 0% | - | 10.19%
J100 Housing | 21.51% | 15.14% | 10.14% | - | 0.427% | 0% | - | 9.466%
NX4 Cover | 15.12% | 11.61% | 3.699% | - | 0.521% | 0% | - | 6.219%
NX4 Housing | 15.49% | 11.31% | 4.963% | - | 1.144% | 0% | - | 6.336%
TEY GEN4 | 8.3% | 7.217% | 4.905% | - | 0.741% | 0.016% | - | 4.257%
MAS65C | 7.025% | 5.452% | 2.364% | 1.911% | - | 0.991% | 0.076% | 3.004%
공정 평균 | 13.55% | 9.9% | 3.996% | 1.911% | 0.7851% | 0.2595% | 0.07602%
범례:
■ 15% 초과 (위험)
■ 8~15% (주의)
■ 1% 미만 (양호)

## 공정별 불량 현황
공정별 불량 현황
공정명 | 검사수량 | NG수량 | 불량율(%) | PPM | 비고
CNC MC | 968037 | 131197 | 13.55% | 135500
OQC | 1001371 | 99139 | 9.9% | 99000
Casting | 988531 | 39498 | 4% | 40000
Polishing | 258314 | 4936 | 1.91% | 19100
Blaster | 729353 | 5726 | 0.79% | 7900
Trimming | 978935 | 2540 | 0.26% | 2600
바렐 | 240715 | 183 | 0.08% | 800

## 파레토 분석
불량 유형별 파레토 분석
불량유형 | 불량수량 | 비율(%) | 누적비율(%) | 80%이내 | 4M1E | 근본원인
기공 | 61396 | 21.68% | 21.68% | ★ | Material / Method | 금형 설계 미흡 및 주입 조건 부적절
박리 | 45325 | 16% | 37.68% | ★ | Material / Method / Environment | 주물 표면 품질 저하 및 열처리 조건 미흡
찍힘 | 44346 | 15.66% | 53.34% | ★ | Machine / Method | CNC 공구 마모 및 공정 조건 제어 부족
Setting불량 | 30562 | 10.79% | 64.13% | ★ | Machine / Material / Method | 금형 정렬 시스템(핀 가이드) 마모 및 유지보수 부족
미성형 | 25705 | 9.08% | 73.21% | ★ | Machine / Method | 주입 압력/속도 제어 불완전 및 금형 열관리 미흡
뜯김 | 19782 | 6.98% | 80.19% |  | Method / Material / Environment | 부적절한 이젝션 방식 및 탈모제 관리 미흡
오염(얼룩) | 12673 | 4.47% | 84.66% |  | Machine / Method / Environment | 표면 처리(블라스팅) 장비 노후화 및 공정 미흡
치수불량 | 9665 | 3.41% | 88.07% |  | Machine / Method | 공구 마모 제어 부족 및 열팽창 보정 부적절
스크래치 | 7925 | 2.8% | 90.87% |  | - | -
미가공 | 5790 | 2.04% | 92.91% |  | - | -
과사상 | 3640 | 1.29% | 94.2% |  | - | -
기타 | 3302 | 1.17% | 95.37% |  | - | -
변형/휨 | 2859 | 1.01% | 96.38% |  | - | -
불순물 | 2462 | 0.87% | 97.25% |  | - | -
수축 | 2119 | 0.75% | 98% |  | - | -
돌출된 재료 | 1449 | 0.51% | 98.51% |  | - | -
산화 | 1113 | 0.39% | 98.9% |  | - | -
마킹불량 | 621 | 0.22% | 99.12% |  | - | -
게이트높이/버 | 539 | 0.19% | 99.31% |  | - | -
부러짐 | 509 | 0.18% | 99.49% |  | - | -
균열 | 428 | 0.15% | 99.64% |  | - | -
덧살 | 404 | 0.14% | 99.78% |  | - | -
칩(절삭분) | 385 | 0.14% | 99.92% |  | - | -
핀/홀 | 154 | 0.05% | 99.97% |  | - | -
거친면 | 66 | 0.02% | 99.99% |  | - | -

## 월별 불량 추이
월별 불량 추이 (2026 Q1)
연월 | 검사수량 | NG수량 | 불량율(%) | 전월대비 | 비고
2026-01 | 2132539 | 109560 | 5.14%
2026-02 | 1210313 | 72181 | 5.96% | 0.82%
2026-03 | 1822404 | 101478 | 5.57% | -0.39%

## 근본원인 분석(5-Why)
핵심 불량 근본원인 분석 (5-Why / 4M1E)
불량유형 | 불량수량 | 비율(%) | 4M1E | Why-1 | Why-2 | Why-3 | 기여요인
기공 | 61396 | 21.68% | Material / Method | Why1: CNC MC 공정에서 기공이 탐지되는가? - 주물 내부의 기존 기공을 기계가공 중 노출되면서 발견 | Why2: 주물에 기공이 발생하는 원인은? - 금형 주입 설계 미흡, 주입속도 과다, 또는 금형 온도 편차로 인한 가스 트래핑 | Why3: 가스가 트래핑되는 근본원인은? - 주입구 설계 불완전, 공기 배기 구멍(Vent) 막힘, 또는 합금 용해 시 불완전 탈가스 | 주입구 위치 및 크기 부적절, 금형 공기 배기 구멍 설계 미흡, 합금 용해 시 불충분한 탈가스 처리, 주입 속도 제어 불안정, 금형 온도 불균형 (Hot Spot 발생)
박리 | 45325 | 16% | Material / Method / Environment | Why1: 표면이 박리되는가? - 주물 표면 경화층과 모재 간 결합력 약화 | Why2: 결합력이 약한 원인은? - 캐스팅 후 표면 산화층 미처리, 열처리 온도 또는 시간 부적절, 표면 결함 존재 | Why3: 표면 결합력이 약해지는 근본원인은? - 금형 이젝션 불량, 급냉으로 인한 응력, 표면 불순물 또는 잔사 미제거 | 금형 표면 처리 상태 악화 (코팅 손상), 캐스팅 온도 불안정 (과열/저온), 표면 가정화 미흡 (Porosity, 산화층), 이젝션 속도 및 방식 부적절 (과도한 응력), 열처리 온도 편차 (불균일한 경화)
찍힘 | 44346 | 15.66% | Machine / Method | Why1: 찍힘이 발생하는가? - 공구 또는 외부 물체의 충돌, 부적절한 클램핑/지그 설계 | Why2: 공구가 충돌하는 원인은? - 공구 마모 또는 파손, 공구 경로 편차, 과도한 절삭력 | Why3: 공구 마모가 빠른 근본원인은? - 절삭유 공급 불충분, 공구 재질 부적절, 주입/재배치 시 진동 과다 | 공구 수명 관리 미흡, 절삭유 공급 불안정 (양 또는 농도), 스핀들 진동 발생 (밸런싱 부족), 공구 경로 프로그램 최적화 부족, 클램핑 압력 불안정, 작업자 취급 부주의
Setting불량 | 30562 | 10.79% | Machine / Material / Method | Why1: 주물이 금형 정렬 불량으로 생산되는가? - 금형 상하부 정렬 편차, 핀 가이드 마모, 압력 불균형 | Why2: 금형 정렬이 어긋나는 원인은? - 반복적인 개폐로 인한 가이드 마모, 건설스러운 주입 압력 변동, 온도 변화에 따른 팽창 차이 | Why3: 가이드 마모가 빠르게 진행되는 근본원인은? - 금형 재질 선택 부적절, 윤활 불충분, 유지보수 주기 길어짐 | 가이드 핀 표면 수명 끝남, 금형 부시(Bushing) 마모, 저압 부분과 주입부 압력 불균형, 금형 온도 제어 불안정 (팽창량 차이), 금형 청소/윤활 주기 부적절, 금형 상/하부 기울기 증가
미성형 | 25705 | 9.08% | Machine / Method | Why1: 주물이 완전히 주입되지 않는가? - 주입구 설계 부적절, 주입 압력/속도 부족, 금형 온도 저하 | Why2: 주입 압력이 부족한 원인은? - 압력 유지 장비 노후화, 누수 발생, 공급 시스템 부진 | Why3: 압력 제어 불량의 근본원인은? - 유압 펌프 용량 감소, 밸브 설정값 불정확, 정기 정비 미실시 | 유압 펌프 용량 감소 (수명 근처), 압력 제어 밸브 응답성 저하, 주입구 설계 협소 (유동 저항 높음), 금형 온도 저하 (냉각 과다, 또는 히터 고장), 용해로 온도 변동 (알루미늄 점도 변화), 에어 트랩 (주입구 설계 결함)
뜯김 | 19782 | 6.98% | Method / Material / Environment | Why1: 이젝션 중 표면이 떨어져 나가는가? - 주물과 금형 접착력 높음, 이젝션 속도/각도 부적절 | Why2: 접착력이 높은 원인은? - 금형 표면 거침, 탈모제 도포 불충분, 금형 온도 편차 (핫스팟) | Why3: 탈모제 도포 부족의 근본원인은? - 탈모제 질량 저하, 도포 방식 부적절, 작업자 교육 부족 | 금형 탈모제 도포량 부족 또는 균일하지 않음, 탈모제 품질 저하 (유효 기간 만료), 이젝션 핀 설계 부적절 (강도 집중), 이젝션 속도 과다 (관성력 증가), 금형 온도 불균일 (따뜻한 부분에 접착), 주물 본체-탈출부 응력 차이

## 제품별 파레토
제품별 불량유형 파레토
▶ IMEB2
불량유형 | 불량수량 | 비율(%) | 누적비율(%) | 80%이내
기공 | 27817 | 34.13% | 34.13% | ★
박리 | 13980 | 17.15% | 51.28% | ★
찍힘 | 8460 | 10.38% | 61.66% | ★
Setting불량 | 5544 | 6.8% | 68.46% | ★
뜯김 | 3863 | 4.74% | 73.2% | ★
미가공 | 3709 | 4.55% | 77.75% | ★
미성형 | 3557 | 4.36% | 82.11%
오염(얼룩) | 2983 | 3.66% | 85.77%
스크래치 | 2969 | 3.64% | 89.41%
치수불량 | 2197 | 2.7% | 92.11%
▶ J100 Housing
불량유형 | 불량수량 | 비율(%) | 누적비율(%) | 80%이내
박리 | 2223 | 29.76% | 29.76% | ★
기공 | 2117 | 28.34% | 58.1% | ★
Setting불량 | 859 | 11.5% | 69.6% | ★
찍힘 | 627 | 8.39% | 77.99% | ★
미성형 | 350 | 4.69% | 82.68%
오염(얼룩) | 215 | 2.88% | 85.56%
과사상 | 194 | 2.6% | 88.16%
스크래치 | 185 | 2.48% | 90.64%
뜯김 | 174 | 2.33% | 92.97%
치수불량 | 158 | 2.12% | 95.09%
▶ NX4 Housing
불량유형 | 불량수량 | 비율(%) | 누적비율(%) | 80%이내
기공 | 12888 | 33.67% | 33.67% | ★
박리 | 5530 | 14.45% | 48.12% | ★
Setting불량 | 5203 | 13.59% | 61.71% | ★
찍힘 | 5078 | 13.27% | 74.98% | ★
미성형 | 2880 | 7.53% | 82.51%
스크래치 | 1503 | 3.93% | 86.44%
뜯김 | 1018 | 2.66% | 89.1%
과사상 | 812 | 2.12% | 91.22%
치수불량 | 694 | 1.81% | 93.03%
불순물 | 692 | 1.81% | 94.84%
▶ NX4 Cover
불량유형 | 불량수량 | 비율(%) | 누적비율(%) | 80%이내
박리 | 15258 | 26.31% | 26.31% | ★
기공 | 9177 | 15.82% | 42.13% | ★
치수불량 | 6407 | 11.05% | 53.18% | ★
뜯김 | 6392 | 11.02% | 64.2% | ★
찍힘 | 6378 | 11% | 75.2% | ★
미성형 | 5595 | 9.65% | 84.85%
Setting불량 | 4111 | 7.09% | 91.94%
스크래치 | 1305 | 2.25% | 94.19%
오염(얼룩) | 1099 | 1.9% | 96.09%
미가공 | 597 | 1.03% | 97.12%
▶ TEY GEN4
불량유형 | 불량수량 | 비율(%) | 누적비율(%) | 80%이내
Setting불량 | 8952 | 17.1% | 17.1% | ★
박리 | 8323 | 15.9% | 33% | ★
오염(얼룩) | 7646 | 14.6% | 47.6% | ★
찍힘 | 6799 | 12.99% | 60.59% | ★
기공 | 5428 | 10.37% | 70.96% | ★
미성형 | 3803 | 7.26% | 78.22% | ★
뜯김 | 2363 | 4.51% | 82.73%
변형/휨 | 2119 | 4.05% | 86.78%
수축 | 1728 | 3.3% | 90.08%
기타 | 1248 | 2.38% | 92.46%
▶ MAS65C
불량유형 | 불량수량 | 비율(%) | 누적비율(%) | 80%이내
찍힘 | 17002 | 37.38% | 37.38% | ★
미성형 | 9520 | 20.93% | 58.31% | ★
뜯김 | 5972 | 13.13% | 71.44% | ★
Setting불량 | 5753 | 12.65% | 84.09%
기공 | 3969 | 8.73% | 92.82%
스크래치 | 844 | 1.86% | 94.68%
돌출된 재료 | 627 | 1.38% | 96.06%
과사상 | 543 | 1.19% | 97.25%
산화 | 297 | 0.65% | 97.9%
부러짐 | 280 | 0.62% | 98.52%

## 개선 우선순위
개선 우선순위 매트릭스
순위 | 불량유형 | 영향도(수량) | 기여(%) | 4M1E | 근본원인 | 개선 방안 | 예상 효과
1 | 기공 | 61396 | 21.68% | Material/Method | 금형 주입설계 미흡 + 가스벤트 막힘 + 탈가스 불충분 | 금형 벤트 재설계, 탈가스 공정 강화, 주입조건(온도·속도) 최적화 | 불량 30~40% 저감 (18,000~24,000개)
2 | 박리 | 45325 | 16% | Material/Method/Env | 표면 경화층-모재 결합력 약화 + 이젝션 응력 | 표면 전처리 세척 표준화, 이젝션 속도 최적화, 습도관리 | 불량 25~35% 저감 (11,000~16,000개)
3 | 찍힘 | 44346 | 15.66% | Machine/Method | CNC 공구 마모 + 절삭유 공급 불량 + 핸들링 부주의 | 공구 교체주기 50% 단축, 절삭유 시스템 점검, 핸들링 자동화 | 불량 20~30% 저감 (9,000~13,000개)
4 | Setting불량 | 30562 | 10.79% | Machine/Method | 금형 가이드핀 마모 + 윤활 부족 + 압력 불균형 | 가이드핀 정기 점검·교체(즉시), 금형 정렬 자동검증 시스템 | 불량 35~45% 저감 (11,000~14,000개)
5 | 미성형 | 25705 | 9.08% | Machine/Method | 주입 압력·속도 제어 불완전 + 금형 온도 편차 | 유압펌프·밸브 점검, 금형 온도 자동제어, SPC 모니터링 | 불량 25~35% 저감 (6,400~9,000개)
6 | 뜯김 | 19782 | 6.99% | Method/Material | 이젝션 핀 설계 부적합 + 탈모제 도포 불균일 | 이젝션 핀 배치 최적화, 탈모제 자동도포 시스템, 냉각시간 조정 | 불량 20~30% 저감 (4,000~6,000개)