## 개선사항 종합
만도향 제품 품질 개선사항 보고서 (2026 Q1)
작성일: 2026-04-04 ¦ 분석기간: 2026.01~2026.03
1. 추정원인 수정 이력
No | 제품 | 불량유형 | 기존 추정원인 (요약) | 수정 추정원인 (요약) | 수정사유 | 수정일
1 | IMEB2 | 박리 | 금형 표면 온도와 용탕 온도 차이가 심할 경우 필링 발생 | 기존 원인 + IMEB2 복잡한 형상/얇은 벽 구조로 이젝션 시 응력 집중에 의한 박리, 표면 산화층 미처리 요인 추가 | IMEB2 제품 특성 미반영 → 제품별 맞춤 원인 분석 필요 | 2026-04-04
2 | IMEB2 | 찍힘 | 자동화 라인 칩/안착 불량 | 기존 원인 + CNC 공구 마모에 의한 과도한 절삭력으로 표면 찍힘 유발 추가 | 공구 마모 요인이 데이터 분석에서 유의미하나 누락됨 | 2026-04-04
3 | NX4 HOUSING | 박리 | 금형 표면 온도와 용탕 온도 차이가 심할 경우 필링 발생 | 기존 원인 + 대량 고속 생산에 따른 금형 코팅 마모 가속, 온도 불안정(과열/저온 반복) | NX4 Housing 대량생산 특성 미반영 | 2026-04-04
4 | NX4 HOUSING | 찍힘 | 자동화 라인 칩/안착 불량 | 기존 원인 + Housing 돌출부 형상에 의한 이송 중 접촉 찍힘 추가 | NX4 Housing 형상 특성 반영 필요 | 2026-04-04
5 | NX4 COVER | 박리 | 금형 온도차에 의한 필링 | 기존 원인 + 넓은 평면/얇은 벽 구조 냉각 불균일, 이형제 분사 불균일, 온조기 280도 한계 | NX4 Cover 형상 특성 및 설비 한계 반영 | 2026-04-04
6 | NX4 COVER | 기공 | 비산 발생에 의한 기공 추정 | 기존 원인 + 비스켓 두께 편차와 주입 안정성 저하의 연관성 구체화 | 원인-결과 메커니즘 명확화 | 2026-04-04
7 | NX4 COVER | 치수불량 | 2월 단발성 가공 세팅 불량 | 기존 원인 + 근본원인(작업 표준서 미준수, 초품검사 미흡, 지그 마모) | 단발성 → 재발 방지 관점의 근본원인 분석 필요 | 2026-04-04
8 | NX4 COVER | 뜯김 | 디게이팅 매뉴얼 작업 시 과도 뜯김 | 기존 원인 + 작업자 숙련도 편차 및 디게이팅 공구 마모 | 작업자 및 공구 상태 변수 추가 | 2026-04-04
9 | TEYGEN4 | 주조불량,기공,변형/휨 | 세로 게이트 → 충진 지연, 수축 변형 | 기존 원인 + 세로 게이트 구조 특성상 에어 트랩 복합 발생 메커니즘 추가 | 에어 트랩과 복합 불량 관계 설명 보강 | 2026-04-04
10 | TEYGEN4 | 박리 | 온도차 필링 + 이즈미 형체력 감소 | 기존 원인 + 형체력 부족→금형 미세 개방→표면 품질 저하 메커니즘 상세화 | 형체력↔박리 인과관계 명확화 | 2026-04-04
11 | TEYGEN4 | 오염(얼룩) | CNC→세척 이동 대기 시간 증가 | 기존 원인 + 표면 산화/절삭유 잔류물 건조 메커니즘, 공장 습도 관리 요인 추가 | 산화 메커니즘 및 환경 요인 구체화 | 2026-04-04
12 | TEYGEN4 | 찍힘 | 자동화 라인 칩/안착 불량 | 기존 원인 + TEYGEN4 얇은 벽 부위 취약성 반영 | 제품 고유 형상 특성 반영 | 2026-04-04
2. 공란 신규 작성 이력
No | 제품 | 불량유형 | 신규 작성 추정원인 (요약) | 신규 작성 개선방안 (요약) | 예상효과 | 비고
1 | IMEB2 | 기공 | 복잡한 형상 가스 트래핑, 주입구 설계 미흡, 탈가스 부족, 금형 온도 불균형 | Vent 재설계(30%확대), 주입속도 2단계, 탈가스 20%연장, 온도센서 추가 | 기공 40~50% 감소 목표 | 파레토 1위 (34.7%)
2 | IMEB2 | 주조불량 | 유동 경로 길어 말단 충진 부족, Setting 편차, 가이드 핀 마모 | 주입 경로 단축 설계, 가이드 핀 교체 주기 단축, 압력·속도 모니터링 | 주조불량 30% 감소 목표 | 5위 (6.9%)
3 | NX4 HOUSING | 기공 | 고속 생산 주입 조건 불안정, 금형 온도 상승, 탈가스 시간 부족 | (기존 1차 개선 유지) 추가: 주입 조건 재최적화 | 9.8% → 5% 이하 목표 | 1차 개선 후 추가 개선
4 | NX4 HOUSING | 주조불량·미성형 | 주입 압력/속도 부족, 유압 펌프 노후, 금형 온도 저하 | 유압 시스템 점검, 주입구 확대, 2단계 프로파일, 점검 주기 단축 | 합산 30% 감소 목표
5 | NX4 COVER | 치수불량 (예상효과만) |  | (기존 개선방안 유지) | 1% 미만 유지 | 세팅 후 안정화 확인
3. 종합 개선 권고사항
No | 대상 | 개선 항목 | 상세 내용 | 기대 효과
1 | 공통 | 박리 원인 제품별 차별화 | 현재 4개 제품 모두 동일한 박리 원인("금형 온도차 필링")을 기재하고 있으나, 각 제품별 형상·생산조건·설비 특성이 다르므로 제품별 맞춤 원인 분석이 필요함. v8에서 제품별 특성을 반영하여 수정 완료. | 제품별 맞춤 개선으로 박리 불량률 추가 20% 절감 기대
2 | 공통 | 찍힘 원인 다면 분석 | 찍힘 원인이 "자동화 라인 안착" 단일 원인으로 기재되어 있었으나, CNC 공구 마모, 제품 형상별 취약 부위, 이송 중 접촉 등 다양한 원인이 존재. 제품별 추가 원인 반영 완료. | 찍힘 추가 20~30% 감소 기대
3 | IMEB2 | 기공 최우선 대응 | IMEB2 기공이 전체 불량의 34.7%를 차지하는 최대 불량유형. 금형 Vent 재설계 + 탈가스 강화 + 온도제어 3가지 동시 추진 권고. | IMEB2 불량률 10.19% → 6% 이하 목표
4 | TEYGEN4 | 게이트 방향 변경 조기 승인 | 가로 방향 게이트 금형이 이미 제작·검증 완료되어 고객 승인 대기 중. 조기 승인 시 주조불량·기공·변형/휨 복합 불량 대폭 감소 기대. | 관련 불량률 2% 미만 감소 예상
5 | 공통 | 추정원인 관리 체계화 | 현재 추정원인이 범용적이고 제품 특성 미반영. 향후 불량 발생 시 제품별/공정별 특성을 반영한 원인분석 템플릿 도입 권고. 4M1E 분류 + 5-Why 분석 프로세스 표준화. | 원인분석 정확도 향상 → 개선 효과 극대화