## 요약 (Executive Summary)
만도 제품별 불량 원인 분석 보고서
분석 기간: 2026년 1월 ~ 2026년 3월 ¦ 작성일: 2026-04-03
■ 전체 현황 요약
제품 | 총 생산량 | 총 출하수량 | 직통률 | 최다불량유형
|  |  |  | 1순위 | % | 2순위 | % | 3순위 | % | 4순위 | % | 5순위 | 5%
IMEB2 | 164382 | 114768 | 50.42% | 기공 | 16.92% | 박리 | 8.505% | 찍힘 | 5.147% | 기타(1%↓) | 3.911% | 주조불량 | 3.373%
NX4 HOUSING | 131533 | 129490 | 70.9% | 기공 | 9.798% | 박리 | 4.204% | 주조불량 | 3.956% | 찍힘 | 3.861% | 미성형 | 2.19%
NX4 COVER | 184556 | 176714 | 68.58% | 박리 | 8.267% | 기공 | 4.972% | 치수불량 | 3.472% | 뜯김 | 3.463% | 찍힘 | 3.456%
TEYGEN4 | 245812 | 233040 | 78.7% | 주조불량 | 3.642% | 박리 | 3.386% | 오염(얼룩) | 3.111% | 찍힘 | 2.766% | 기공 | 2.208%
합계 | 726283 | 654012
■ 핵심 사항
1. IMEB2가 가장 높은 불량율을 기록하여 긴급 개선 필요
2. 전 제품 공통: 기공, 박리, 주조불량이 핵심 불량 유형 (※주조불량 : 예열타, 외관 불량)
3. CNC MC 공정이 모든 제품에서 최고 불량률 집중 (기공, 박리 등은 주조 문제)
4. 오염, 덧살, 칩 불량 등의 경우 90% 재작업하여 대부분 사용 중. 위 직통률은 재작업 후 OK 수량 미반영
■ 제품별 개선 방안
순위 | 제품 | 핵심불량유형 | 4M1E주요원인 | 개선방향 |  | 우선등급 |  |  | 기대효과
1 | IMEB2 | 기공 |  |  |  | 상
2 | IMEB2 | 박리 |  |  |  | 상
3 | NX4_HOUSING | 기공 |  |  |  | 상
4 | NX4_HOUSING | 박리 |  |  |  | 중
5 | NX4_COVER | 박리 |  |  |  | 중
6 | NX4_COVER | 기공 |  |  |  | 중
7 | TEYGEN4 | 주조불량 |  |  |  | 하
8 | TEYGEN4 | 박리 |  |  |  | 하
Gen4의 분석 사례를 들면, 전극 가공부 치수를 60% 줄임. 40%만 전극 가공하면 가공 원가가 절감됨 (금형 가공)
Gen4 가공 부하 가장 높은 부위에 대해 가공 삭제 제안 (주조면으로 두자는 내용) - 원가 인하로 인해 생산 지속 검토 가능
모든 가공 여유 0.5 -> 0.3 으로 최소화

## IMEB2
IMEB2 불량 분석
검사수량 | 3890646 | OK수량 | 3631451 | NG수량 | 259195 | PPM | 66620
불량률(%) | 6.66 | 직통률(%) | 93.34 | 최다불량 | 기공 | 최다 불량 발생월 | 2025-10
▶ 공정별 불량현황
공정명 | 검사수량 | OK수량 | NG수량 | 불량률(%) | 전체 직통률(%)
Casting | 164382 | 157830 | 6552 | 3.986% | 50.42%
Blaster | 157276 | 155810 | 1466 | 0.9321%
CNC MC | 162415 | 118256 | 44159 | 27.19%
OQC | 158324 | 155810 | 29331 | 18.53%
합계 | 642397 | 587706 | 81508
▶ 불량유형별 파레토 분석
불량유형 | 불량수량 | 불량률 | 점유율
기공 | 27817 | 16.92% | 34.13% | 박리 목표 : 5% 이내
박리 | 13980 | 8.505% | 17.15%
찍힘 | 8460 | 5.147% | 10.38%
기타(1%↓) | 6429 | 3.911% | 7.888%
주조불량 | 5544 | 3.373% | 6.802%
뜯김 | 3863 | 2.35% | 4.739%
미가공 | 3709 | 2.256% | 4.55%
미성형 | 3557 | 2.164% | 4.364%
오염(얼룩) | 2983 | 1.815% | 3.66%
스크래치 | 2969 | 1.806% | 3.643%
치수불량 | 2197 | 1.337% | 2.695%
합계 | 81508 | 49.58% | 100%
▶ 원인 및 개선안
불량유형 | 추정 원인 |  |  | 개선 방안 |  |  | 예상 효과 | 비고
기공
불량유형 | 추정 원인 |  |  | 개선 방안 |  |  | 예상 효과 | 비고
박리 | 금형 표면 온도와 용탕 온도 차이가 심할 경우 필링 발생 |  |  | 박리 고정 발생 부 코어 내 방전 피막 코팅 적용 |  |  | 불량률 절반 감소 목표
불량유형 | 추정 원인 |  |  | 개선 방안 |  |  | 예상 효과 | 비고
찍힘 | 자동화 라인에서 지그에 제품 안착 시, 칩에 의한 찍힘 발생 제품 놓을 때 제위치가 아닐 경우 발생 |  |  | 자동화 로보트 제품 안착,탈착 조건 재검토 작업자 제품 취급 지속교육(세척공정, 에어 게이지 검사). 궁극적으로 검사 자동화 검토 |  |  | 50% 감소 예상
불량유형 | 추정 원인 |  |  | 개선 방안 |  |  | 예상 효과 | 비고
주조불량

## NX4 HOUSING
NX4 HOUSING 불량 분석
검사수량 | 3512782 | OK수량 | 3328737 | NG수량 | 184045 | PPM | 52393
불량률(%) | 5.24 | 직통률(%) | 94.76 | 최다불량 | 기공 | 최다 불량 발생월 | 2025-05
▶ 공정별 불량현황
공정명 | 검사수량 | OK수량 | NG수량 | 불량률(%) | 전체 직통률(%)
Casting | 131533 | 126372 | 6528 | 4.963% | 70.9%
Blaster | 123318 | 121907 | 1411 | 1.144%
CNC MC | 114896 | 97146 | 17795 | 15.49%
OQC | 110849 | 98311 | 12538 | 11.31%
합계 | 480596 | 443736 | 38272
▶ 불량유형별 파레토 분석
불량유형 | 불량수량 | 불량률 | 점유율
기공 | 12888 | 9.798% | 33.67%
박리 | 5530 | 4.204% | 14.45%
주조불량 | 5203 | 3.956% | 13.59%
찍힘 | 5078 | 3.861% | 13.27%
미성형 | 2880 | 2.19% | 7.525%
기타(1%↓) | 1974 | 1.501% | 5.158%
스크래치 | 1503 | 1.143% | 3.927%
뜯김 | 1018 | 0.774% | 2.66%
과사상 | 812 | 0.6173% | 2.122%
치수불량 | 694 | 0.5276% | 1.813%
불순물 | 692 | 0.5261% | 1.808%
합계 | 38272 | 29.1% | 100%
▶ 원인 및 개선안
불량유형 | 추정 원인 |  |  | 개선 방안 |  |  | 예상 효과 | 비고
기공 |  |  |  | 현재 1차 개선 후 기존 14~15% → 9.8% 수준으로 방안 설계 개선했으나 추가 개선안 검토 예정
불량유형 | 추정 원인 |  |  | 개선 방안 |  |  | 예상 효과 | 비고
박리 | 금형 표면 온도와 용탕 온도 차이가 심할 경우 필링 발생 |  |  | 박리 고정 발생 부 코어 내 방전 피막 코팅 적용 |  |  | 불량률 절반 감소 목표
불량유형 | 추정 원인 |  |  | 개선 방안 |  |  | 예상 효과 | 비고
주조불량, 미성형
불량유형 | 추정 원인 |  |  | 개선 방안 |  |  | 예상 효과 | 비고
찍힘 | 자동화 라인에서 지그에 제품 안착 시, 칩에 의한 찍힘 발생 제품 놓을 때 제위치가 아닐 경우 발생 |  |  | 자동화 로보트 제품 안착,탈착 조건 재검토 작업자 제품 취급 지속교육(세척공정, 에어 게이지 검사). 궁극적으로 검사 자동화 검토 |  |  | 50% 감소 예상

## NX4 COVER
NX4 COVER 불량 분석
▶ 공정별 불량현황
공정명 | 검사수량 | OK수량 | NG수량 | 불량률(%) | 전체 직통률(%)
Casting | 184556 | 180460 | 6826 | 3.699% | 68.58%
Blaster | 187090 | 186115 | 975 | 0.5211%
CNC MC | 191407 | 163611 | 28941 | 15.12%
OQC | 183047 | 161798 | 21249 | 11.61%
합계 | 746100 | 691984 | 57991
▶ 불량유형별 파레토 분석
불량유형 | 불량수량 | 불량률 | 점유율
박리 | 15258 | 8.267% | 26.31%
기공 | 9177 | 4.972% | 15.82%
치수불량 | 6407 | 3.472% | 11.05%
뜯김 | 6392 | 3.463% | 11.02%
찍힘 | 6378 | 3.456% | 11%
미성형 | 5595 | 3.032% | 9.648%
주조불량 | 4111 | 2.228% | 7.089%
기타(1%↓) | 1672 | 0.906% | 2.883%
스크래치 | 1305 | 0.7071% | 2.25%
오염(얼룩) | 1099 | 0.5955% | 1.895%
미가공 | 597 | 0.3235% | 1.029%
합계 | 57991 | 31.42% | 100%
▶ 원인 및 개선안
불량유형 | 추정 원인 |  |  | 개선 방안 |  | 예상 효과 | 비고
박리 | 금형 표면 온도와 용탕 온도 차이가 심할 경우 필링 발생 |  |  | 온조기 신형 교체 (기존 최대 280도 → 신형 320도까지 가능) 이형제 분사 시간 조정 박리 고정 발생 부 코어 내 방전 피막 코팅 적용 |  | 불량률 절반 감소 목표
불량유형 | 추정 원인 |  |  | 개선 방안 |  | 예상 효과 | 비고
기공 | 생산 중 비산 발생이 불규칙적으로 발생하여 그로 인한 기공으로 추정 |  |  | 설비 내 비스켓 두께 설정 → 10~16mm 외 제품은 자동 폐기하는 것으로 세팅 진행 |  | 30% 감소 목표
불량유형 | 추정 원인 |  |  | 개선 방안 |  | 예상 효과 | 비고
치수불량 | 2월 단발성 가공 세팅 불량 |  |  | 재세팅, 지그 개선 완료. 현재 1% 미만
불량유형 | 추정 원인 |  |  | 개선 방안 |  | 예상 효과 | 비고
뜯김 | 현재 디게이팅 메뉴얼 작업 시, 제품 면이 일부 과하게 뜯김 해당 면은 가공 면이라 즉시 판단이 어려워 가공 후 NG 판정 |  |  | CNC 작업 혹은 레이저커팅 제작 검토 |  | 100% 감소 예상

## TEYGEN4
TEYGEN4 불량 분석
▶ 공정별 불량현황
공정명 | 검사수량 | OK수량 | NG수량 | 불량률(%) | 전체 직통률(%)
Casting | 245812 | 236860 | 12058 | 4.905% | 78.7%
Blaster | 243388 | 241585 | 1841 | 0.7564%
CNC MC | 240922 | 220925 | 19997 | 8.3%
OQC | 255770 | 237311 | 18459 | 7.217%
합계 | 985892 | 936681 | 52355
▶ 불량유형별 파레토 분석
불량유형 | 불량수량 | 불량률 | 점유율
주조불량 | 8952 | 3.642% | 17.1%
박리 | 8323 | 3.386% | 15.9%
오염(얼룩) | 7646 | 3.111% | 14.6%
찍힘 | 6799 | 2.766% | 12.99%
기공 | 5428 | 2.208% | 10.37%
기타(1%↓) | 5194 | 2.113% | 9.921%
미성형 | 3803 | 1.547% | 7.264%
뜯김 | 2363 | 0.9613% | 4.513%
변형/휨 | 2119 | 0.862% | 4.047%
수축 | 1728 | 0.703% | 3.301%
합계 | 52355 | 21.3% | 100%
▶ 원인 및 개선안
불량유형 | 추정 원인 |  |  | 개선 방안 |  | 예상 효과 | 비고
주조 불량, 기공, 변형/휨 | 제품 세로 방향 게이트로 인해 충진 속도가 늦어지고 게이트 부가 먼저 식으며 제품의 수축 변형 발생 되며, 제품 말단 부도 기공 다량 발생 |  |  | 제품 가로 방향 게이트 설계 반영 금형 제작 및 검증 완료. 고객사 승인 대기 중 |  | 공정 간소화 (LVDT 검사 및 보정 공정 삭제) 가공치수 안정화 | 관련 불량률 전체 2%미만으로 감소 예상
불량유형 | 추정 원인 |  |  | 개선 방안 |  | 예상 효과 | 비고
박리 | 금형 표면 온도와 용탕 온도 차이가 심할 경우 필링 발생 이즈미 설비 형체력 감소 문제 발생 |  |  | 변경 게이트 도요 350t 생산 시 박리 개선 효과 있음 (충진율, 흐름성 개선, 제품 내 온도차 감소) |  | 불량률 절반 감소 목표
불량유형 | 추정 원인 |  |  | 개선 방안 |  | 예상 효과 | 비고
오염(얼룩) | CNC 자동화 → 세척 이동 사이 제품 대기 시간 증가. 얼룩 발생 |  |  | CNC 자동화 라인에서 자동 세척라인 연결 |  | 불량률 1%미만 | 현재 얼룩 불량은 재작업하여 90%이상 양품화
불량유형 | 추정 원인 |  |  | 개선 방안 |  | 예상 효과 | 비고
찍힘 | 자동화 라인에서 지그에 제품 안착 시, 칩에 의한 찍힘 발생 제품 놓을 때 제위치가 아닐 경우 발생 |  |  | 자동화 로보트 제품 안착,탈착 조건 재검토 작업자 제품 취급 지속교육(세척공정, 에어 게이지 검사). 궁극적으로 검사 자동화 검토 |  | 50% 감소 예상

## 종합차트
전체 분석 차트 모음
▶ 부품별 월별 불량율 비교
▶ 공정별 불량율
▶ 상위 5 불량유형 추이