## 1.종합 비교표
Cashew 도료 스팩 종합 비교표 (4개 사양 통합)
출처: Anduril Inc. Paint Specification 4건 (3L/4L × DS500T/TAN499T) ¦ 기준: Rev.B (2026-06-03) ¦ 작성일: 2026-06-08
구분 | 항목 | 3L-DS500T(B) | 3L-TAN499T(B) | 4L-DS500T(B) | 4L-TAN499T(B)
문서 정보 | 도장 시스템 | 3층 도장 (프라이머 없음) | 3층 도장 (프라이머 없음) | 4층 도장 (프라이머 포함) | 4층 도장 (프라이머 포함)
| 색상 | DS500T = 밝은 회백색 계열 (L*≈71) | TAN499T = 어두운 황갈색(TAN) 계열 (L*≈48) | DS500T = 밝은 회백색 계열 (L*≈71) | TAN499T = 어두운 황갈색(TAN) 계열 (L*≈48)
| 피도장 소재(기재) | 명시 없음 | 명시 없음 | 알루미늄 (Al Substrate) | 알루미늄 (Al Substrate)
| 최신 개정 | Rev.B (2026-06-03) | Rev.B (2026-06-03) | Rev.B (2026-06-03) | Rev.B (2026-06-03)
| Rev.B 변경 내용 | 프라이머 변경, 도막두께 변경 | 동일 | 동일 | 동일
| 작성자 / 외부배포 | Zhongliang Zhu / 배포 가능(YES) | 동일 | 동일 | 동일
도막 구성 (아래→위) | ① 프라이머 | 없음 | 없음 | Strone Ace No.2000, 16±2㎛ (70℃×30분 건조) | Strone Ace No.2000, 16±2㎛ (70℃×30분 건조)
| ② 베이스코트 (2회 도장) | Strone Ace HG-650 White-4 (백색) 42±4㎛ | 동일 (42±4㎛) | 동일 (42±4㎛) | 동일 (42±4㎛)
| ③ 컬러층 (색상) | HG-650 DS500T(B) 21±2㎛ | HG-650 TAN499T(B) 21±2㎛ | HG-650 DS500T(B) 21±2㎛ | HG-650 TAN499T(B) 21±2㎛
| ④ 클리어코트 (투명 보호층) | CR-900TXL(B) 21±2㎛ | 동일 (21±2㎛) | 동일 (21±2㎛) | 동일 (21±2㎛)
공정 조건 (건조/베이크) | 프라이머 건조 | - | - | 70℃ × 30분 | 70℃ × 30분
| 베이스/컬러/클리어 건조 | 각 80℃ × 30분 | 각 80℃ × 30분 | 각 80℃ × 30분 | 각 80℃ × 30분
| 포스트 베이크 (최종 경화) | 80℃ × 120분 | 80℃ × 120분 | 120℃ × 30분 | 120℃ × 30분
합격 기준 | 총 도막두께 | 84±8㎛ | 84±8㎛ | 100±10㎛ | 100±10㎛
| 부착력 | >4B (ASTM D3359, 2mm 간격) | 동일 | 동일 | 동일
| 광택 (Gloss) | 3.0 ~ 6.0 | 4.0 ~ 5.5 | 3.0 ~ 6.0 | 4.0 ~ 5.5
| 색차 허용치 | ΔE < 1 (D65 광원, SCI 방식) | 동일 | 동일 | 동일
| 기준 색좌표 L* (밝기) | 70.76 | 48.12 | 70.76 | 48.12
| 기준 색좌표 a* (적-녹) | 1.39 | 2.43 | 1.39 | 2.43
| 기준 색좌표 b* (황-청) | 9.89 | 11.93 | 9.89 | 11.93
| 기준 색좌표 C* / H (채도/색상각) | 9.99 / 82.01 | 16 / 73 | 9.99 / 82.01 | 16 / 73
주요 자재 (Cashew JP Part#) | 프라이머 / 전용 경화제 | - | - | Strone Ace No.2000 Clear / Hardener ※ Part# 미기재 | Strone Ace No.2000 Clear / Hardener ※ Part# 미기재
| 베이스코트 (백색) | Y119-15550 HG-650 White-4 | 동일 | 동일 | 동일
| 컬러 도료 | T119-23-1405 DS500T_Rev.B_Ver.04 (B22) | T119-23-1405 TAN499(B) SC Ver.1 ※ DS500T와 동일 번호 - 확인 필요 | T119-23-1405 DS500T_Rev.B_Ver.04 (B22) | Y119-15547 TAN499(B) SC Ver.1 ※ 3L 문서와 번호 불일치
| 컬러용 시너 | T702-10-2635 (No.2635) | T702-10-2475 (No.2475) | T702-10-2635 (No.2635) | T702-10-2635 + T702-10-2475 (2종 기재)
| 베이스/컬러용 경화제 | T195-00-1073 (TXL No.73) | 동일 | 동일 | 동일
| 클리어코트 | T182-00-7002 CR-900TXL Clear w/AFP T182-00-7004 CR-900TXL Flat(B22) w/AFP (2종 기재) | 동일 | 동일 | 동일
| 클리어용 경화제 / 시너 | T195-00-7502 (UH-80) / T702-10-2185 (No.2185) | 동일 | 동일 | 동일
■ 음영(주황) 셀 = 4개 사양 간 차이가 있거나 주의가 필요한 항목 ¦ '동일' = 좌측(3L-DS500T) 값과 동일

## 2.특이사항
특이사항 및 확인 필요 항목
No. | 구분 | 내용 | 권장 조치
1 | 문서 오기 추정 | 3L-DS500T 및 4L-DS500T 스팩의 도막 단면 그림(Schematic)에 컬러층이 'TAN499T(B)'로 표기되어 있음. 본문(2. Paint layer construction)에는 정상적으로 DS500T(B)로 기재됨 → TAN499T 문서를 복사해 만들면서 그림을 수정하지 않은 오기로 추정 | 공급사(Anduril)에 정오 확인 요청. 실제 적용은 본문 기준(DS500T)으로 판단
2 | Part# 불일치 | TAN499(B) SC Ver.1의 부품번호가 3L 문서에는 T119-23-1405, 4L 문서에는 Y119-15547로 서로 다름. 특히 T119-23-1405는 DS500T 도료와 동일한 번호임 | 발주 전 Cashew JP 정식 part# 확인 필수 (오발주 위험)
3 | Part# 미기재 | 4L 스팩의 프라이머(Strone Ace No.2000 Clear)와 전용 경화제(Hardener for No.2000)는 Part#란이 공란임 | 발주 전 부품번호 입수 필요
4 | 공정 조건 차이 | 포스트 베이크(최종 경화) 조건이 3L은 80℃×120분(저온 장시간), 4L은 120℃×30분(고온 단시간)으로 상이. 4L은 내열성이 좋은 알루미늄 기재이므로 고온 단시간 적용 가능한 것으로 보임 | 도장업체 공정 셋업 시 3L/4L 라인 조건 혼동 주의
5 | 기재(소재) 차이 | 4L 스팩만 'Al Substrate(알루미늄)'로 기재가 명시됨. 3L 스팩은 기재 미명시 (플라스틱 등 저내열 소재 가능성 → 80℃ 베이크 적용과 부합) | 3L 적용 대상 소재를 발주처에 확인
6 | 개정 이력 | 4건 모두 2026-06-03자 Rev.B에서 '프라이머 변경 + 도막두께 변경'됨. 구버전(Rev.A, 2023년) 자료와 두께·재료가 다름 | 현장·협력사에 Rev.B 기준 재배포, 구버전 폐기
7 | 클리어코트 2종 기재 | 자재표에 클리어가 'CR-900TXL Clear w/AFP'와 'CR-900TXL Flat(B22) w/AFP' 2종 모두 기재됨. 층 구성에는 'CR-900TXL(B)'로만 표기. 광택 기준이 3.0~6.0의 저광 수준이므로 Flat(무광 B22) 사용으로 추정되나 명시 없음 | 실사용 클리어 품번 확인 필요
8 | 색상별 시너 상이 | 컬러층용 시너가 DS500T는 No.2635, TAN499T는 No.2475로 다름. 4L-TAN499T 문서에는 2종이 모두 기재되어 있음 | 색상별 시너 오용 방지 (현장 식별 관리)
9 | 광택 기준 차이 | 광택 합격범위가 DS500T는 3.0~6.0, TAN499T는 4.0~5.5로 색상별로 다름 (TAN499T가 더 엄격) | 검사 시 색상별 기준 적용

## 3.용어 설명
용어 설명 (도장을 모르는 분 기준)
용어 | 분류 | 쉬운 설명
3L (3-Layer) | 도장 시스템 | 페인트를 3개 층으로 칠하는 방식. [베이스코트(백색 바탕) → 컬러층(색) → 클리어코트(투명 보호막)] 순서. 프라이머가 없어 총두께가 얇음(84㎛). 이 스팩에서는 소재 미명시.
4L (4-Layer) | 도장 시스템 | 페인트를 4개 층으로 칠하는 방식. 3L 구조 맨 아래에 '프라이머(접착 바탕칠)'가 한 층 더 들어감. 알루미늄(Al) 소재용으로, 금속과 페인트가 잘 붙도록 프라이머가 필요. 총두께 100㎛.
DS500T / TAN499T | 색상 코드 | 도료의 색상 번호. DS500T는 밝은 회백색 계열(밝기 L* 70.76), TAN499T는 어두운 황갈색(TAN=탄색, 밝기 L* 48.12). 'T'가 붙은 4개 파일명은 [층수]-[색상] 조합을 의미 (예: 3L-DS500T = 3층 도장의 DS500T 색).
(B) | 개정 기호 | Revision B, 즉 2번째 개정판이라는 뜻. 2026-06-03에 프라이머와 도막두께가 변경된 최신 버전.
프라이머 (Primer) | 도장 층 | 소재(여기서는 알루미늄) 표면에 가장 먼저 칠하는 '접착 바탕칠'. 페인트가 떨어지지 않게 잡아주는 역할. 본 스팩에서는 Strone Ace No.2000, 16±2㎛.
베이스코트 (Basecoat) | 도장 층 | 색을 잘 표현하기 위한 백색 바탕층. '2 Pass' = 2회 나눠서 도장. White-4 도료로 42±4㎛.
컬러층 (Color layer) | 도장 층 | 실제 색상을 내는 층. 21±2㎛.
클리어코트 (Clear coat) | 도장 층 | 맨 위의 투명 보호막. 긁힘·오염으로부터 색을 보호. CR-900TXL, 21±2㎛.
㎛ (마이크로미터, um) | 단위 | 1㎛ = 0.001mm. 도막(페인트 막) 두께 단위. 예: 총두께 100㎛ = 0.1mm. 'Dry film thickness(건조도막두께)' = 다 마른 후의 두께.
포스트 베이크 (Post Bake) | 공정 | 모든 층을 다 칠한 뒤 오븐에서 최종적으로 굽는(경화) 공정. 도막을 단단하게 만듦.
ASTM D3359 부착력 시험 | 검사 | 도막에 칼로 바둑판 모양(2mm 간격)으로 금을 긋고 테이프를 붙였다 떼서, 페인트가 얼마나 떨어지는지 보는 시험. 0B(전부 떨어짐)~5B(전혀 안 떨어짐) 등급. '>4B' = 떨어진 면적 5% 미만이어야 합격.
광택 (Gloss) | 검사 | 표면이 빛을 반사하는 정도(광택계로 측정). 숫자가 클수록 반짝임. 본 스팩의 3.0~6.0은 거의 무광(매트)에 가까운 낮은 광택.
ΔE (델타 E, 색차) | 검사 | 기준 색과 실제 색의 차이를 숫자로 나타낸 값. ΔE<1은 사람 눈으로 구분하기 어려운 수준의 매우 엄격한 기준.
L*, a*, b*, C*, H | 검사(색좌표) | 색을 숫자로 표현하는 국제 표준(CIELAB). L*=밝기(0 검정~100 흰색), a*=빨강(+)/초록(-), b*=노랑(+)/파랑(-), C*=채도(선명함), H=색상각. 색차계로 측정해 기준값과 비교.
D65 / SCI | 검사(측정 조건) | D65 = 맑은 날 자연광에 해당하는 표준 광원. SCI = 정반사광 포함 측정 방식(표면 광택의 영향을 빼고 색 자체를 비교). 색 측정 시 이 조건으로 맞춰야 함.
시너 (Thinner) | 부자재 | 도료를 칠하기 좋은 점도로 묽게 만드는 희석제. 색상별로 지정 시너가 다름(DS500T용 No.2635, TAN499T용 No.2475).
경화제 (Hardener) | 부자재 | 도료를 굳게 만드는 약품. 도료와 정해진 비율로 섞어 사용. 베이스/컬러용(TXL No.73)과 클리어용(UH-80)이 다름.
AFP | 기능 | Anti-FingerPrint(지문 방지) 기능으로 추정. 클리어코트에 적용.
B22 | 코드 | 도료의 배합/버전 식별 코드로 추정 (DS500T_Rev.B_Ver.04 (B22) 등).
Strone Ace / HG-650 / CR-900TXL | 제품 브랜드 | 일본 도료 제조사 Cashew(캐슈)의 제품 라인명. HG-650 = 베이스/컬러용 도료 시리즈, CR-900TXL = 클리어 시리즈.
Cashew JP part# | 구매 | 캐슈 재팬(일본)의 자재 발주용 부품번호. 도료·시너·경화제 구매 시 이 번호로 발주.
기재 / Substrate | 소재 | 페인트를 칠하는 대상 소재(바탕). 4L 스팩은 알루미늄(Al)으로 명시됨.

## 4.도장업체 관련
도장업체 관련 사항 정리
구분 | 항목 | 내용
도료 공급 | 도료 제조사 | Cashew(캐슈) — 일본 도료 제조사. 'Strone Ace' 제품 라인 사용. 자재표의 part#는 'Cashew JP part#'로 표기되어 있어 일본 캐슈에서 조달하는 체계
| 발주 품목 | 도료(백색 베이스, 컬러 2색, 클리어), 경화제 2종(TXL No.73, UH-80), 시너 3종(No.2635, No.2475, No.2185), 4L의 경우 프라이머(No.2000)+전용 경화제 추가
| 발주 시 주의 | ① 4L 프라이머/경화제는 part# 미기재 → 번호 확인 후 발주 ② TAN499 도료 part# 문서 간 불일치(T119-23-1405 vs Y119-15547) → 확인 필수 ③ 색상별 전용 시너 구분 발주
공정 준수사항 | 도장 순서·횟수 | 지정된 층 순서 준수. 베이스코트는 반드시 2회(2 Pass) 도장. 각 층 두께 공차(±) 이내 관리
| 건조(베이크) 조건 | 각 층 도장 후 건조: 프라이머 70℃×30분(4L만), 베이스/컬러/클리어 각 80℃×30분. 최종 포스트 베이크: 3L은 80℃×120분, 4L은 120℃×30분 — 3L/4L 조건이 다르므로 라인 셋업 시 혼동 금지
| 배합 | 도료+경화제+시너를 지정 조합으로 사용 (베이스/컬러: TXL No.73 경화제, 클리어: UH-80 경화제 + No.2185 시너)
품질 보증(검사) | 검사 4항목 | 출하 전 보증 항목: ① 총 도막두께(3L: 84±8㎛, 4L: 100±10㎛) ② 부착력 >4B(ASTM D3359, 2mm) ③ 광택(DS500T: 3.0~6.0, TAN499T: 4.0~5.5) ④ 색차 ΔE<1(D65, SCI, 기준 색좌표 대비)
| 측정 장비 | 도막두께계, 크로스컷 시험구(2mm)+테이프, 광택계, 색차계(D65/SCI 설정 가능 기종) 필요
문서 관리 | 기밀·배포 | 문서는 Anduril Inc. 기밀(Confidential)이나 외부배포 'YES'로 체크되어 있어 협력 도장업체 배포 가능. 단, 관리에 주의
| 개정판 관리 | 반드시 Rev.B(2026-06-03) 기준으로 작업. Rev.A(2023년) 대비 프라이머·도막두께 변경됨 → 구버전 회수/폐기. 차기 Rev.C 발행 시 갱신 필요
| 스팩 작성자 | Zhongliang Zhu (Anduril) — 기술 문의 창구